## Total
ფაბრიკის დასახელება. Наименование фабрики. Plant name. | განლაგება Расположеные. Location | მადნის მიწოდება ტ/სთ. Производительность по завалке, т/час. Ore delivery t/h |  | ტექნიკური წყლის ტუმბოს წარმადობა მ3/სთ Производ. насоса тех. воды, м3/час. Technical water pump capacity m3/h | შლამები (მშრალი +წყალი მ3/სთ) Выход шламов (сухой шлам + вода), м3/час. Sludge (dry+water m3/h) |  | შეფარდედება მ:თ მ3 Соотношение Т:Ж, м3 Correlation m3 |  | მუშაობის საშუალო დრო დღე/საათი. Среднее время работы, час/сут . Average working time dd/hh | შენიშვნა. Примечания. Notes
|  | მინიმუმი Минимум. Minimum. | მაქსიმუმი Максимум. Maximum |  | მინიმუმი Минимум Minimum | მაქსიმუმი Максимум Maximum | მინიმუმი Минимум | მაქსიმუმი Максимум
ჯეო მაინინგი Эжео маининг Geo Mining | ჯრუჭულა Джручула | 10 | 30 | 152 | 154.8133 | 156.8827 | 1:54 | 1:31 | 10
მნ რიჩი Мн рич MN Rich |  | 10 | 30 | 171 | 173.8133 | 175.8827 | 1:61 | 1:35 | 10
მეტალ ჯგუფი Металь груп Metal Group |  | 12.5 | 25 | [5 empty] | 9 | ტუმბოს წარმადობა მერყეობს ძალიან დიდ დიაპაზონში 60-360 მ3/სთ. გათვლა ვერ გაკეთდა. Производительность насоса имеет болшой диапазон 60-360 М3/час. Pump capacity ranges from 60-360 m3/h in a very large range. The calculation could not be done.
მანგა Манга Manga | ნოფი НОФ Nopi | 7 | 30 | 152 | 153.68 | 156.8827 | 1:90 | 1:31 | 10
ლეგო Лего Lego |  | 7 | 25 | 152 | 153.68 | 156.34 | 1:90 | 1:35 | 10
ანდრო Андро Andro |  | 7 | 30 | 152 | 153.68 | 156.8827 | 1:90 | 1:31 | 10
ტექნო 2016 Техно 2016 Techno 2016 |  | 7 | 25 | 152 | 153.68 | 155.8867 | 1:107 | 1;39 | 10
ტაბაღუა Табагуа Tabagua |  | 20 | 35 | [5 empty] | 10 | არ მუშაობს ხანგრძლივი დროით ტუმბო უცნობია. Не работает на длительное время насос не уточнен. It does not work for a long time, the pump is unknown.
პარტნიორი Партнер Partner | ტექ. წყალსადენი Тех. Водоканал Tech. Water Services Company | 7 | 20 | 144 | 145.68 | 148.6133 | 1:85,5 | 1:31 | 10
მგტ МГТ MGT | ცოფი ЦОФ Tsopi | 11 | 28 | 153.9 | 157.0259 | 160.3074 | 1:49 | 1:26,7 | 9
ბუკაპი Букапи Bukapi |  | 22.2 | 56 | 522 | 528.3822 | 534.3704 | 1:81,7 | 1:42 | 9
ადვ ტოგო АДВ Того ADV Togo |  | 22.2 | 70 | [5 empty] | 9 | სამი ტუმბოდან ყველაზე დიდის წარმადობა ვერ იქნა დადგენილი. Из трех насосов производительность самого болшого не установлена. The largest output of the three pumps could not be determined.
როიალ მნ Роиал мн. Royal MN |  | 13 | 24.5 | 157,7 | 159,5 |  |  | 1:27 | 9 | მეორე ტუმბო NE1,2X25 გამოიყენება თიხიანი მადნის შემთხვევაში მისი წარმადობის შესახებ მონაცემები უცნობია. Производительность второго насоса не удалос выяснить ноо его исползуют толко при глинистой руде. The second pump NE1,2X25 is used in the case of clay ore, its performance data are unknown.
ლეჟუბანი Лежубани Lezhubani |  | 20 | 35 | 154 | 160.1 | 162 | 1:26 | 1:19,5 | 10
მნ პლიუსი Мн плюс MN Plus |  | 20 | 35 | 153.9 | 160.0733 | 161.9733 | 1:26 | 1:19,5 | 10
აგო 2019 Аго 2019 Ago 2019 |  | 15 | 30 | 153.9 | 158.12 | 160.82 | 1:36,5 | 1:22,2 | 10
არაგვი Арагви Aragvi | ნიკრისის ღელე Никрисское ушеле Nekrisi Valley | 6.3 | 25 | 161.5 | 163.2583 | 167.2667 | 1:92 | 1:28 | 8
ბარჯა Барджа Bardzha | ფაბრიკა № 29 Фабрика № 29 Fabrika #29 | 12 | 30 | 229 | 232.23 | 235.77 | 1:67 | 1:33 | 10 | ტუმბოს შემწოვი და დამჭირხნი მილები შემცირებულია წარმადობა არის სავარაუდო. Патрубки насоса переделанны производительность ориентировочная. Pump suction and outlet tube assembly are reduced, performance is approximate.
ტრანსპორტი Транспорти Transport |  | 10 | 15 | 144 | 146.8917 | 147.46 | 1:49,8 | 1:41,5 | 8
მ ჯგუფი М груп. M Group | თაბაგრების ღელე Табагребское ушеле. Tabagrebi Valley | 17 | 33 | 180 | 184.6889 | 187.4222 | 1:38,4 | 1:23,4 | 9 | ტუმბოს წარმადობა აღებულია სავარაუდო. Производительность насоса ориентировочная. Pump efficincy is approximate.
კოლხეთი Колхети. Kolkheti |  | 15 | 30 | [5 empty] | 9 | ტუმბოს მოდელი უცნობია წარმადობა ვერ დადგინდა. Незнакомая модель насоса производительность не установлена. Pump model not defined. Performance not defined.
ბაჩანა Бачана Bachana | ცდფ ЦДФ TsDF | 10 | 15 | 180 | 182.8133 | 183.5967 | 1:64 | 1:50 | 8 | ტუმბოს წარმადობა აღებულია სავარაუდო. Производительность насоса ориентировочная. Pump efficincy is approximate.
მალკო Малко Malko | რგანი Ргани Rgani | 13 | 28 | 180 | 183.8163 | 186.7926 | 1:47,2 | 1:26,5 | 9 | ტუმბოს წარმადობა აღებულია სავარაუდო. Производительность насоса ориентировочная. Pump efficincy is approximate.
შმაგურა Шмагура Shmagura | ზედა რგანის ღელე Ушеле Зеда Ргани. | 11.1 | 22.2 | 180 | 183.1259 | 185.5556 | 1:57,6 | 1:32,4 | 9 | ტუმბოს წარმადობა აღებულია სავარაუდო. Производительность насоса ориентировочная. Pump efficincy is approximate.
ბლეკ გოლდენი Блек голден Black Golden |  | 7 | 11 | 85 | 86.87556 | 88.08148 | 1:45,3 | 1:27,6 | 9 | ტუმბოს წარმადობა აღებულია სავარაუდო. Производительность насоса ориентировочная. Pump efficincy is approximate.
ჰარიმანი Хариман Khariman |  | 11.1 | 22.2 | 180 | 183.1259 | 185.1259 | 1:57,6 | 1:35 | 9 | ტუმბოს წარმადობა აღებულია სავარაუდო. Производительность насоса ориентировочная. Pump efficincy is approximate.
ლალი Лали Lali |  | 6.3 | 12.5 | 100 | 101.8317 | 102.8833 | 1:54 | 1:34 | 8 | ტუმბოს წარმადობა აღებულია სავარაუდო. Производительность насоса ориентировочная. Pump efficincy is approximate.
გიო და კომპანია Гио и компания Gio & Company |  | 15 | 40 | [5 empty] | 10 | ტუმბოზე დატანილი წარმადობა 125 მ3/სთ თეორიულად არ ყოფნის ტექნოლოგიას, თუმცა წყალი მასში შედის წნევით რადგანაც იგი წყლის ჰორიზონტზე 2 მეტრით დაბლა იმყოფება ამიტომ წყლის მიწოდება გაცილებით მეტი იქნება, თუმცა რამდენად უცნობია. Отмеченная на насосе производительность слишком маленкая и теоретически не хватает для технологий, однако в насосе вода подается под давлением посколку горизонт всасисаемой води на 2 метнра више насоса, по этому подача воды будет гораздо болше но на сколько не известно. The capacity of the pump - 125 m3 / h - is not theoretically in line with the technology, although water enters it at pressure because it is 2 meters below the water horizon so the water supply will be much higher, though how much is unknown.

## ჯეო მაინინგი.
მაღალი ხარისხის მადანი. Руда високого качества. High Qauliaty Ore
№ | პროდუქტი Продукт. Product | წონა სვ. ტ. Вес мокр. Тн. Wet weight, t | H2O % | წონა მშრ. ტ. Вес сух. Тн. Dry weight, t | Mn % | მეტალი ტ. Металь тн. Metal, t | გამოსავალი მშრ.% Выход сух. % Output, dry % | ამოკრეფა % Извлеченые %. Recovered %
1 | მადანი Руда. Ore | 300 | 15 | 255 | 28 | 71.4 | 100 | 100 | [6 empty] | ტუმბო Насос Pump K-160 K-100
2 | კონცენტრ. Концентрат. Concentr. | 132 | 12 | 116.16 | 42 | 48.7872 | 45.55294 | 68.32941 | შლამი. Шлами. Sludge | [5 empty] | არა აქვს კუდების ელევატორი ანუ შლამი აქვს 0-16 მმ. It does not have a tail elevator, i.e. it has sludge of 0-16 mm.
3 | შუალედი Пром.пр. Middlings | 80 | 18 | 65.6 | 20 | 13.12 | 25.72549 | 18.37535 | ტ/დღე. Тн./Сутки. t/d | მ3/დღე. М3/Сутки m3/d | ტ/სთ.Т/Час. t/h | მ3/სთ.М3/Час. M3/h | Т:Ж წონით по весу. By weight | Т:Ж მოცულ. По объему. By volume | Не имеет элеватора конечных хвостов шлами 0-16 мм.
4 | შლამი Шлам. Sludge |  |  | 73.24 | 12.96122 | 9.4928 | 28.72157 | 13.29524 | 1593.24 | 1568.827 | 159.324 | 156.8827 | 1:20,7 | 1:31 | 152
დაბალი ხარისხის მადანი. Руда низкого качества.Low Quality Ore
№ | პროდუქტი Продукт. Product | წონა სვ. ტ. Вес мокр. Тн. Wet weight, t | H2O % | წონა მშრ. ტ. Вес сух. Тн. Dry weight, t | Mn % | მეტალი ტ. Металь тн. Metal, t | გამოსავალი მშრ.% Выход сух. % Output, dry % | ამოკრეფა % Извлеченые %. Recovered %
1 | მადანი Руда. Ore | 200 | 15 | 170 | 18 | 30.6 | 100 | 100
2 | კონცენტრ. Концентрат. Concentr. | 40 | 12 | 35.2 | 36 | 12.672 | 20.70588 | 41.41176 | შლამი. Шлами. Sludge
3 | შუალედი Пром.пр. Middlings | 90 | 18 | 73.8 | 15 | 11.07 | 43.41176 | 36.17647 | ტ/დღე. Тн./Сутки. t/d | მ3/დღე. М3/Сутки m3/d | ტ/სთ.Т/Час. t/h | მ3/სთ.М3/Час. M3/h | Т:Ж წონით по весу. By weight | Т:Ж მოცულ. По объему. By volume
4 | შლამი Шлам. Sludge |  |  | 61 | 11.24262 | 6.858 | 35.88235 | 22.41176 | 1581 | 1560.667 | 158.1 | 156.0667 | 1:24,5 | 1:36,7
თიხიანი მადანი. Глинистая руда. Argillaceous ore
№ | პროდუქტი Продукт. Product | წონა სვ. ტ. Вес мокр. Тн. Wet weight, t | H2O % | წონა მშრ. ტ. Вес сух. Тн. Dry weight, t | Mn % | მეტალი ტ. Металь тн. Metal, t | გამოსავალი მშრ.% Выход сух. % Output, dry % | ამოკრეფა % Извлеченые %. Recovered %
1 | მადანი Руда. Ore | 100 | 15 | 85 | 22 | 18.7 | 100 | 100
2 | კონცენტრ. Концентрат. Concentr. | 30 | 12 | 26.4 | 36 | 9.504 | 31.05882 | 50.82353 | შლამი. Шлами.
3 | შუალედი Пром.пр. Middlings | 20 | 18 | 16.4 | 18 | 2.952 | 19.29412 | 15.7861 | ტ/დღე. Тн./Сутки. | მ3/დღე. М3/Сутки | ტ/სთ.Т/Час. | მ3/სთ.М3/Час. | Т:Ж წონით по весу. | Т:Ж მოცულ. По объему.
4 | შლამი Шлам. Sludge |  |  | 42.2 | 14.79621 | 6.244 | 49.64706 | 33.39037 | 1562.2 | 1548.133 | 156.22 | 154.8133 | 1:36 | 1:54

## მნ.რიჩი.
მაღალი ხარისხის მადანი. Руда високого качества. High Quality Ore
№ | პროდუქტი Продукт. Product | წონა სვ. ტ. Вес мокр. Тн. Wet weight, t | H2O % | წონა მშრ. ტ. Вес сух. Тн. Dry weight, t | Mn % | მეტალი ტ. Металь тн. Metal, t | გამოსავალი მშრ.% Выход сух. % Output, dry % | ამოკრეფა % Извлеченые %. Recovered %
1 | მადანი Руда. Ore | 300 | 15 | 255 | 28 | 71.4 | 100 | 100 | [6 empty] | ტუმბო Насос Pump K-100 K-80
2 | კონცენტრ. Концентрат. Concentr. | 132 | 12 | 116.16 | 42 | 48.7872 | 45.55294 | 68.32941 | შლამი. Шлами. Sludge | [5 empty] | 180 მ3/სთ. 180 m3/h
3 | შუალედი Пром.пр. Middlings | 80 | 18 | 65.6 | 20 | 13.12 | 25.72549 | 18.37535 | ტ/დღე. Тн./Сутки. t/d | მ3/დღე. М3/Сутки m3/d | ტ/სთ.Т/Час. t/h | მ3/სთ.М3/Час. M3/h | Т:Ж წონით по весу. By weight | Т:Ж მოცულ. По объему. By volume | აქვს კუდების ელევატორი ანუ შლამი აქვს 0-3 მმ. It has a tail elevator, i.e. it has sludge of 0-3 mm.
4 | შლამი Шлам. Sludge |  |  | 73.24 | 12.96122 | 9.4928 | 28.72157 | 13.29524 | 1783.24 | 1758.827 | 178.324 | 175.8827 | 1:23 | 1:35 | Имеет элеватор конечных хвостов шлами 0-3 мм.
დაბალი ხარისხის მადანი. Руда низкого качества.Low Quality Ore | [14 empty] | 171
№ | პროდუქტი Продукт. Product | წონა სვ. ტ. Вес мокр. Тн. Wet weight, t | H2O % | წონა მშრ. ტ. Вес сух. Тн. Dry weight, t | Mn % | მეტალი ტ. Металь тн. Metal, t | გამოსავალი მშრ.% Выход сух. % Output, dry % | ამოკრეფა % Извлеченые %. Recovered %
1 | მადანი Руда. Ore | 200 | 15 | 170 | 18 | 30.6 | 100 | 100
2 | კონცენტრ. Концентрат. Concentr. | 40 | 12 | 35.2 | 36 | 12.672 | 20.70588 | 41.41176 | შლამი. Шлами. Sludge
3 | შუალედი Пром.пр. Middlings | 90 | 18 | 73.8 | 15 | 11.07 | 43.41176 | 36.17647 | ტ/დღე. Тн./Сутки. t/d | მ3/დღე. М3/Сутки m3/d | ტ/სთ.Т/Час. t/h | მ3/სთ.М3/Час. M3/h | Т:Ж წონით по весу. By weight | Т:Ж მოცულ. По объему. By volume
4 | შლამი Шлам. Sludge |  |  | 61 | 11.24262 | 6.858 | 35.88235 | 22.41176 | 1771 | 1750.667 | 177.1 | 175.0667 | 1:28 | 1:42
თიხიანი მადანი. Глинистая руда. Argillaceous ore
№ | პროდუქტი Продукт. Product | წონა სვ. ტ. Вес мокр. Тн. Wet weight, t | H2O % | წონა მშრ. ტ. Вес сух. Тн. Dry weight, t | Mn % | მეტალი ტ. Металь тн. Metal, t | გამოსავალი მშრ.% Выход сух. % Output, dry % | ამოკრეფა % Извлеченые %. Recovered %
1 | მადანი Руда. Ore | 100 | 15 | 85 | 22 | 18.7 | 100 | 100
2 | კონცენტრ. Концентрат. Concentr. | 30 | 12 | 26.4 | 36 | 9.504 | 31.05882 | 50.82353 | შლამი. Шлами. Sludge
3 | შუალედი Пром.пр. Middlings | 20 | 18 | 16.4 | 18 | 2.952 | 19.29412 | 15.7861 | ტ/დღე. Тн./Сутки. t/d | მ3/დღე. М3/Сутки m3/d | ტ/სთ.Т/Час. t/h | მ3/სთ.М3/Час. M3/h | Т:Ж წონით по весу. By weight | Т:Ж მოცულ. По объему. By volume
4 | შლამი Шлам. Sludge |  |  | 42.2 | 14.79621 | 6.244 | 49.64706 | 33.39037 | 1752.2 | 1738.133 | 175.22 | 173.8133 | 1:40,5 | 1:61
13

## მეტალ. ჯგუფი
მაღალი ხარისხის მადანი. Руда високого качества. High Quality Ore
№ | პროდუქტი Продукт. Product | წონა სვ. ტ. Вес мокр. Тн. Wet weight, t | H2O % | წონა მშრ. ტ. Вес сух. Тн. Dry weight, t | Mn % | მეტალი ტ. Металь тн. Metal, t | გამოსავალი მშრ.% Выход сух. % Output, dry % | ამოკრეფა % Извлеченые %. Recovered %
1 | მადანი Руда. Ore | 200 | 15 | 170 | 28 | 47.6 | 100 | 100 | [6 empty] | ტუმბო. Насос Pump Pedrollo F100/160. (60-360)
2 | კონცენტრ. Концентрат. Concentr. | 87 | 12 | 76.56 | 42 | 32.1552 | 45.03529 | 67.55294 | შლამი. Шлами. Sludge | [5 empty] | აქვს კუდების ელევატორი ანუ შლამი აქვს 0-3 მმ. It has a tail elevator, i.e. it has sludge of 0-3 mm.
3 | შუალედი Пром.пр. Middlings | 50 | 18 | 41 | 20 | 8.2 | 24.11765 | 17.22689 | ტ/დღე. Тн./Сутки. t/d | მ3/დღე. М3/Сутки m3/d | ტ/სთ.Т/Час. t/h | მ3/სთ.М3/Час. M3/h | Т:Ж წონით по весу. By weight | Т:Ж მოცულ. По объему. By volume | Имеет элеватор конечных хвостов. Шлами 0-3 мм.
4 | შლამი Шлам. Sludge |  |  | 52.44 | 13.81541 | 7.2448 | 30.84706 | 15.22017 | 52.44 | 34.96 | 5.244 | 3.496 |  |  | 360
დაბალი ხარისხის მადანი. Руда низкого качества.Low Quality Ore | [14 empty] | ტუმბოს წარმადობა მერყეობს ძალიან დიდ დიაპაზონში 60-360 მ3/სთ. გათვლა ვერ გაკეთდა. Производительность насоса колеблется в болшом диапазане 60-360М3/час по этому не удалос подсчитать. Pump capacity ranges from 60-360 m3/h in a very large range. The calculation could not be done.
№ | პროდუქტი Продукт. Product | წონა სვ. ტ. Вес мокр. Тн. Wet weight, t | H2O % | წონა მშრ. ტ. Вес сух. Тн. Dry weight, t | Mn % | მეტალი ტ. Металь тн. Metal, t | გამოსავალი მშრ.% Выход сух. % Output, dry % | ამოკრეფა % Извлеченые %. Recovered %
1 | მადანი Руда. Ore | 200 | 15 | 170 | 18 | 30.6 | 100 | 100
2 | კონცენტრ. Концентрат. Concentr. | 40 | 12 | 35.2 | 36 | 12.672 | 20.70588 | 41.41176 | შლამი. Шлами. Sludge
3 | შუალედი Пром.пр. Middlings | 90 | 18 | 73.8 | 15 | 11.07 | 43.41176 | 36.17647 | ტ/დღე. Тн./Сутки. t/d | მ3/დღე. М3/Сутки m3/d | ტ/სთ.Т/Час. t/h | მ3/სთ.М3/Час. M3/h | Т:Ж წონით по весу. By weight | Т:Ж მოცულ. По объему. By volume
4 | შლამი Шлам. Sludge |  |  | 61 | 11.24262 | 6.858 | 35.88235 | 22.41176 | 61 | 40.66667 | 6.1 | 4.066667
თიხიანი მადანი. Глинистая руда. Argillaceous ore
№ | პროდუქტი Продукт. Product | წონა სვ. ტ. Вес мокр. Тн. Wet weight, t | H2O % | წონა მშრ. ტ. Вес сух. Тн. Dry weight, t | Mn % | მეტალი ტ. Металь тн. Metal, t | გამოსავალი მშრ.% Выход сух. % Output, dry % | ამოკრეფა % Извлеченые %. Recovered %
1 | მადანი Руда. Ore | 100 | 15 | 85 | 22 | 18.7 | 100 | 100
2 | კონცენტრ. Концентрат. Concentr. | 30 | 12 | 26.4 | 36 | 9.504 | 31.05882 | 50.82353 | შლამი. Шлами. Sludge
3 | შუალედი Пром.пр. Middlings | 30 | 18 | 24.6 | 18 | 4.428 | 28.94118 | 23.67914 | ტ/დღე. Тн./Сутки. t/d | მ3/დღე. М3/Сутки m3/d | ტ/სთ.Т/Час. t/h | მ3/სთ.М3/Час. M3/h | Т:Ж წონით по весу. By weight | Т:Ж მოცულ. По объему. By volume
4 | შლამი Шлам. Sludge |  |  | 34 | 14.02353 | 4.768 | 40 | 25.49733 | 34 | 22.66667 | 3.4 | 2.266667

## მანგა
მაღალი ხარისხის მადანი. Руда високого качества. High Quality Ore
№ | პროდუქტი Продукт. Product | წონა სვ. ტ. Вес мокр. Тн. Wet weight, t | H2O % | წონა მშრ. ტ. Вес сух. Тн. Dry weight, t | Mn % | მეტალი ტ. Металь тн. Metal, t | გამოსავალი მშრ.% Выход сух. % Output, dry % | ამოკრეფა % Извлеченые %. Recovered %
1 | მადანი Руда. Ore | 300 | 15 | 255 | 28 | 71.4 | 100 | 100 | [6 empty] | ტუმბო. Насос Pump К-160/30.
2 | კონცენტრ. Концентрат. Concentr. | 132 | 12 | 116.16 | 42 | 48.7872 | 45.55294 | 68.32941 | შლამი. Шлами. Sludge | [5 empty] | აქვს კუდების ელევატორი ანუ შლამი აქვს 0-3 მმ. It has a tail elevator, i.e. it has sludge of 0-3 mm.
3 | შუალედი Пром.пр. Middlings | 80 | 18 | 65.6 | 20 | 13.12 | 25.72549 | 18.37535 | ტ/დღე. Тн./Сутки. t/d | მ3/დღე. М3/Сутки m3/d | ტ/სთ.Т/Час. t/h | მ3/სთ.М3/Час. M3/h | Т:Ж წონით по весу. By weight | Т:Ж მოცულ. По объему. By volume | Имеет элеватор конечных хвостов. Шлами 0-3 мм.
4 | შლამი Шлам. Sludge |  |  | 73.24 | 12.96122 | 9.4928 | 28.72157 | 13.29524 | 1593.24 | 1568.827 | 159.324 | 156.8827 | 1:21 | 1:31 | 152
დაბალი ხარისხის მადანი. Руда низкого качества.Low Quality Ore
№ | პროდუქტი Продукт. Product | წონა სვ. ტ. Вес мокр. Тн. Wet weight, t | H2O % | წონა მშრ. ტ. Вес сух. Тн. Dry weight, t | Mn % | მეტალი ტ. Металь тн. Metal, t | გამოსავალი მშრ.% Выход сух. % Output, dry % | ამოკრეფა % Извлеченые %. Recovered %
1 | მადანი Руда. Ore | 200 | 15 | 170 | 18 | 30.6 | 100 | 100
2 | კონცენტრ. Концентрат. Concentr. | 40 | 12 | 35.2 | 36 | 12.672 | 20.70588 | 41.41176 | შლამი. Шлами. Sludge
3 | შუალედი Пром.пр. Middlings | 90 | 18 | 73.8 | 15 | 11.07 | 43.41176 | 36.17647 | ტ/დღე. Тн./Сутки. t/d | მ3/დღე. М3/Сутки m3/d | ტ/სთ.Т/Час. t/h | მ3/სთ.М3/Час. M3/h | Т:Ж წონით по весу. By weight | Т:Ж მოცულ. По объему. By volume
4 | შლამი Шлам. Sludge |  |  | 61 | 11.24262 | 6.858 | 35.88235 | 22.41176 | 1581 | 1560.667 | 158.1 | 156.0667 | 1:25 | 1:37
თიხიანი მადანი. Глинистая руда. Argillaceous ore
№ | პროდუქტი Продукт. Product | წონა სვ. ტ. Вес мокр. Тн. Wet weight, t | H2O % | წონა მშრ. ტ. Вес сух. Тн. Dry weight, t | Mn % | მეტალი ტ. Металь тн. Metal, t | გამოსავალი მშრ.% Выход сух. % Output, dry % | ამოკრეფა % Извлеченые %. Recovered %
1 | მადანი Руда. Ore | 70 | 15 | 59.5 | 22 | 13.09 | 100 | 100
2 | კონცენტრ. Концентрат. Concentr. | 25 | 12 | 22 | 36 | 7.92 | 36.97479 | 60.5042 | შლამი. Шлами. Sludge
3 | შუალედი Пром.пр. Middlings | 15 | 18 | 12.3 | 18 | 2.214 | 20.67227 | 16.91367 | ტ/დღე. Тн./Сутки. t/d | მ3/დღე. М3/Сутки m3/d | ტ/სთ.Т/Час. t/h | მ3/სთ.М3/Час. M3/h | Т:Ж წონით по весу. By weight | Т:Ж მოცულ. По объему. By volume
4 | შლამი Шлам. Sludge |  |  | 25.2 | 11.73016 | 2.956 | 42.35294 | 22.58212 | 1545.2 | 1536.8 | 154.52 | 153.68 | 1:60 | 1:90

## ლეგო
მაღალი ხარისხის მადანი. Руда високого качества. High Quality Ore
№ | პროდუქტი Продукт. Product | წონა სვ. ტ. Вес мокр. Тн. Wet weight, t | H2O % | წონა მშრ. ტ. Вес сух. Тн. Dry weight, t | Mn % | მეტალი ტ. Металь тн. Metal, t | გამოსავალი მშრ.% Выход сух. % Output, dry % | ამოკრეფა % Извлеченые %. Recovered %
1 | მადანი Руда. Ore | 250 | 15 | 212.5 | 28 | 59.5 | 100 | 100 | [6 empty] | ტუმბო. Насос Pump К-160/30.
2 | კონცენტრ. Концентрат. Concentr. | 110 | 12 | 96.8 | 42 | 40.656 | 45.55294 | 68.32941 | შლამი. Шлами. Sludge | [5 empty] | აქვს კუდების ელევატორი ანუ შლამი აქვს 0-3 მმ. It has a tail elevator, i.e. it has sludge of 0-3 mm.
3 | შუალედი Пром.пр. Middlings | 65 | 18 | 53.3 | 20 | 10.66 | 25.08235 | 17.91597 | ტ/დღე. Тн./Сутки. t/d | მ3/დღე. М3/Сутки m3/d | ტ/სთ.Т/Час. t/h | მ3/სთ.М3/Час. M3/h | Т:Ж წონით по весу. By weight | Т:Ж მოცულ. По объему. By volume | Имеет элеватор конечных хвостов. Шлами 0-3 мм.
4 | შლამი Шлам. Sludge |  |  | 62.4 | 13.11538 | 8.184 | 29.36471 | 13.75462 | 1582.4 | 1561.6 | 158.24 | 156.16 | 1:24 | 1:36,5 | 152
დაბალი ხარისხის მადანი. Руда низкого качества.Low Quality Ore
№ | პროდუქტი Продукт. Product | წონა სვ. ტ. Вес мокр. Тн. Wet weight, t | H2O % | წონა მშრ. ტ. Вес сух. Тн. Dry weight, t | Mn % | მეტალი ტ. Металь тн. Metal, t | გამოსავალი მშრ.% Выход сух. % Output, dry % | ამოკრეფა % Извлеченые %. Recovered %
1 | მადანი Руда. Ore | 200 | 15 | 170 | 18 | 30.6 | 100 | 100
2 | კონცენტრ. Концентрат. Concentr. | 40 | 12 | 35.2 | 36 | 12.672 | 20.70588 | 41.41176 | შლამი. Шлами. Sludge
3 | შუალედი Пром.пр. Middlings | 85 | 18 | 69.7 | 15 | 10.455 | 41 | 34.16667 | ტ/დღე. Тн./Сутки. t/d | მ3/დღე. М3/Сутки m3/d | ტ/სთ.Т/Час. t/h | მ3/სთ.М3/Час. M3/h | Т:Ж წონით по весу. By weight | Т:Ж მოცულ. По объему. By volume
4 | შლამი Шлам. Sludge |  |  | 65.1 | 11.47926 | 7.473 | 38.29412 | 24.42157 | 1585.1 | 1563.4 | 158.51 | 156.34 | 1:23 | 1:35
თიხიანი მადანი. Глинистая руда. Argillaceous ore
№ | პროდუქტი Продукт. Product | წონა სვ. ტ. Вес мокр. Тн. Wet weight, t | H2O % | წონა მშრ. ტ. Вес сух. Тн. Dry weight, t | Mn % | მეტალი ტ. Металь тн. Metal, t | გამოსავალი მშრ.% Выход сух. % Output, dry % | ამოკრეფა % Извлеченые %. Recovered %
1 | მადანი Руда. Ore | 70 | 15 | 59.5 | 22 | 13.09 | 100 | 100
2 | კონცენტრ. Концентрат. Concentr. | 25 | 12 | 22 | 36 | 7.92 | 36.97479 | 60.5042 | შლამი. Шлами. Sludge
3 | შუალედი Пром.пр. Middlings | 15 | 18 | 12.3 | 18 | 2.214 | 20.67227 | 16.91367 | ტ/დღე. Тн./Сутки. t/d | მ3/დღე. М3/Сутки m3/d | ტ/სთ.Т/Час. t/h | მ3/სთ.М3/Час. M3/h | Т:Ж წონით по весу. By weight | Т:Ж მოცულ. По объему. By volume
4 | შლამი Шлам. Sludge |  |  | 25.2 | 11.73016 | 2.956 | 42.35294 | 22.58212 | 1545.2 | 1536.8 | 154.52 | 153.68 | 1:60 | 1:90

## ანდრო
მაღალი ხარისხის მადანი. Руда високого качества. High Quality Ore
№ | პროდუქტი Продукт. Product | წონა სვ. ტ. Вес мокр. Тн. Wet weight, t | H2O % | წონა მშრ. ტ. Вес сух. Тн. Dry weight, t | Mn % | მეტალი ტ. Металь тн. Metal, t | გამოსავალი მშრ.% Выход сух. % Output, dry % | ამოკრეფა % Извлеченые %. Recovered %
1 | მადანი Руда. Ore | 300 | 15 | 255 | 28 | 71.4 | 100 | 100
2 | კონცენტრ. Концентрат. Concentr. | 132 | 12 | 116.16 | 42 | 48.7872 | 45.55294 | 68.32941 | შლამი. Шлами. Sludge | [5 empty] | ტუმბო. Насос Pump К-160/30.
3 | შუალედი Пром.пр. Middlings | 80 | 18 | 65.6 | 20 | 13.12 | 25.72549 | 18.37535 | ტ/დღე. Тн./Сутки. t/d | მ3/დღე. М3/Сутки m3/d | ტ/სთ.Т/Час. t/h | მ3/სთ.М3/Час. M3/h | Т:Ж წონით по весу. By weight | Т:Ж მოცულ. По объему. By volume | აქვს კუდების ელევატორი ანუ შლამი აქვს 0-3 მმ. It has a tail elevator, i.e. it has sludge of 0-3 mm.
4 | შლამი Шлам. Sludge |  |  | 73.24 | 12.96122 | 9.4928 | 28.72157 | 13.29524 | 1593.24 | 1568.827 | 159.324 | 156.8827 | 1:21 | 1:31 | Имеет элеватор конечных хвостов. Шлами 0-3 мм.
დაბალი ხარისხის მადანი. Руда низкого качества.Low Quality Ore | [14 empty] | 152
№ | პროდუქტი Продукт. Product | წონა სვ. ტ. Вес мокр. Тн. Wet weight, t | H2O % | წონა მშრ. ტ. Вес сух. Тн. Dry weight, t | Mn % | მეტალი ტ. Металь тн. Metal, t | გამოსავალი მშრ.% Выход сух. % Output, dry % | ამოკრეფა % Извлеченые %. Recovered %
1 | მადანი Руда. Ore | 200 | 15 | 170 | 18 | 30.6 | 100 | 100
2 | კონცენტრ. Концентрат. Concentr. | 40 | 12 | 35.2 | 36 | 12.672 | 20.70588 | 41.41176 | შლამი. Шлами. Sludge
3 | შუალედი Пром.пр. Middlings | 90 | 18 | 73.8 | 15 | 11.07 | 43.41176 | 36.17647 | ტ/დღე. Тн./Сутки. t/d | მ3/დღე. М3/Сутки m3/d | ტ/სთ.Т/Час. t/h | მ3/სთ.М3/Час. M3/h | Т:Ж წონით по весу. By weight | Т:Ж მოცულ. По объему. By volume
4 | შლამი Шлам. Sludge |  |  | 61 | 11.24262 | 6.858 | 35.88235 | 22.41176 | 1581 | 1560.667 | 158.1 | 156.0667 | 1:25 | 1:37
თიხიანი მადანი. Глинистая руда. Argillaceous ore
№ | პროდუქტი Продукт. Product | წონა სვ. ტ. Вес мокр. Тн. Wet weight, t | H2O % | წონა მშრ. ტ. Вес сух. Тн. Dry weight, t | Mn % | მეტალი ტ. Металь тн. Metal, t | გამოსავალი მშრ.% Выход сух. % Output, dry % | ამოკრეფა % Извлеченые %. Recovered %
1 | მადანი Руда. Ore | 70 | 15 | 59.5 | 22 | 13.09 | 100 | 100
2 | კონცენტრ. Концентрат. Concentr. | 25 | 12 | 22 | 36 | 7.92 | 36.97479 | 60.5042 | შლამი. Шлами. Sludge
3 | შუალედი Пром.пр. Middlings | 15 | 18 | 12.3 | 18 | 2.214 | 20.67227 | 16.91367 | ტ/დღე. Тн./Сутки. t/d | მ3/დღე. М3/Сутки m3/d | ტ/სთ.Т/Час. t/h | მ3/სთ.М3/Час. M3/h | Т:Ж წონით по весу. By weight | Т:Ж მოცულ. По объему. By volume
4 | შლამი Шлам. Sludge |  |  | 25.2 | 11.73016 | 2.956 | 42.35294 | 22.58212 | 1545.2 | 1536.8 | 154.52 | 153.68 | 1:60 | 1:90

## ტექნო 2016.
მაღალი ხარისხის მადანი. Руда високого качества. High Quality Ore
№ | პროდუქტი Продукт. Product | წონა სვ. ტ. Вес мокр. Тн. Wet weight, t | H2O % | წონა მშრ. ტ. Вес сух. Тн. Dry weight, t | Mn % | მეტალი ტ. Металь тн. Metal, t | გამოსავალი მშრ.% Выход сух. % Output, dry % | ამოკრეფა % Извлеченые %. Recovered %
1 | მადანი Руда. Ore | 250 | 15 | 212.5 | 28 | 59.5 | 100 | 100 | [6 empty] | ტუმბო. Насос Pump К-160/30.
2 | კონცენტრ. Концентрат. Concentr. | 110 | 12 | 96.8 | 42 | 40.656 | 45.55294 | 68.32941 | შლამი. Шлами. Sludge | [5 empty] | აქვს კუდების ელევატორი ანუ შლამი აქვს 0-3 მმ. It has a tail elevator, i.e. it has sludge of 0-3 mm.
3 | შუალედი Пром.пр. Middlings | 70 | 18 | 57.4 | 20 | 11.48 | 27.01176 | 19.29412 | ტ/დღე. Тн./Сутки. t/d | მ3/დღე. М3/Сутки m3/d | ტ/სთ.Т/Час. t/h | მ3/სთ.М3/Час. M3/h | Т:Ж წონით по весу. By weight | Т:Ж მოცულ. По объему. By volume | Имеет элеватор конечных хвостов. Шлами 0-3 мм.
4 | შლამი Шлам. Sludge |  |  | 58.3 | 12.63122 | 7.364 | 27.43529 | 12.37647 | 1578.3 | 1558.867 | 157.83 | 155.8867 | 1:26 | 1:39 | 152
დაბალი ხარისხის მადანი. Руда низкого качества.Low Quality Ore
№ | პროდუქტი Продукт. Product | წონა სვ. ტ. Вес мокр. Тн. Wet weight, t | H2O % | წონა მშრ. ტ. Вес сух. Тн. Dry weight, t | Mn % | მეტალი ტ. Металь тн. Metal, t | გამოსავალი მშრ.% Выход сух. % Output, dry % | ამოკრეფა % Извлеченые %. Recovered %
1 | მადანი Руда. Ore | 180 | 15 | 153 | 18 | 27.54 | 100 | 100
2 | კონცენტრ. Концентрат. Concentr. | 36 | 12 | 31.68 | 36 | 11.4048 | 20.70588 | 41.41176 | შლამი. Шлами. Sludge
3 | შუალედი Пром.пр. Middlings | 80 | 18 | 65.6 | 15 | 9.84 | 42.87582 | 35.72985 | ტ/დღე. Тн./Сутки. t/d | მ3/დღე. М3/Сутки m3/d | ტ/სთ.Т/Час. t/h | მ3/სთ.М3/Час. M3/h | Т:Ж წონით по весу. By weight | Т:Ж მოცულ. По объему. By volume
4 | შლამი Шлам. Sludge |  |  | 55.72 | 11.29792 | 6.2952 | 36.4183 | 22.85839 | 1575.72 | 1557.147 | 157.572 | 155.7147 | 1:27 | 1:40,5
თიხიანი მადანი. Глинистая руда. Argillaceous ore
№ | პროდუქტი Продукт. Product | წონა სვ. ტ. Вес мокр. Тн. Wet weight, t | H2O % | წონა მშრ. ტ. Вес сух. Тн. Dry weight, t | Mn % | მეტალი ტ. Металь тн. Metal, t | გამოსავალი მშრ.% Выход сух. % Output, dry % | ამოკრეფა % Извлеченые %. Recovered %
1 | მადანი Руда. Ore | 70 | 15 | 59.5 | 22 | 13.09 | 100 | 100
2 | კონცენტრ. Концентрат. Concentr. | 25 | 12 | 22 | 36 | 7.92 | 36.97479 | 60.5042 | შლამი. Шлами. Sludge
3 | შუალედი Пром.пр. Middlings | 15 | 18 | 12.3 | 18 | 2.214 | 20.67227 | 16.91367 | ტ/დღე. Тн./Сутки. t/d | მ3/დღე. М3/Сутки m3/d | ტ/სთ.Т/Час. t/h | მ3/სთ.М3/Час. M3/h | Т:Ж წონით по весу. By weight | Т:Ж მოცულ. По объему. By volume
4 | შლამი Шлам. Sludge |  |  | 25.2 | 11.73016 | 2.956 | 42.35294 | 22.58212 | 1545.2 | 1536.8 | 154.52 | 153.68 | 1:72 | 1:107

## პარტნიორი.
მაღალი ხარისხის მადანი. Руда високого качества. High Quality Ore
№ | პროდუქტი Продукт. Product | წონა სვ. ტ. Вес мокр. Тн. Wet weight, t | H2O % | წონა მშრ. ტ. Вес сух. Тн. Dry weight, t | Mn % | მეტალი ტ. Металь тн. Metal, t | გამოსავალი მშრ.% Выход сух. % Output, dry % | ამოკრეფა % Извлеченые %. Recovered %
1 | მადანი Руда. Ore | 200 | 15 | 170 | 20 | 34 | 100 | 100 | [6 empty] | ტუმბო. Насос Pump К-160/30.
2 | კონცენტრ. Концентрат. Concentr. | 40 | 12 | 35.2 | 37 | 13.024 | 20.70588 | 38.30588 | შლამი. Шлами. Sludge
3 | შუალედი Пром.пр. Middlings | 80 | 18 | 65.6 | 18 | 11.808 | 38.58824 | 34.72941 | ტ/დღე. Тн./Сутки. t/d | მ3/დღე. М3/Сутки m3/d | ტ/სთ.Т/Час. t/h | მ3/სთ.М3/Час. M3/h | Т:Ж წონით по весу. By weight | Т:Ж მოცულ. По объему. By volume
4 | შლამი Шлам. Sludge |  |  | 69.2 | 13.24855 | 9.168 | 40.70588 | 26.96471 | 1509.2 | 1486.133 | 150.92 | 148.6133 | 1:21 | 1:31 | 144
დაბალი ხარისხის მადანი. Руда низкого качества.Low Quality Ore
№ | პროდუქტი Продукт. Product | წონა სვ. ტ. Вес мокр. Тн. Wet weight, t | H2O % | წონა მშრ. ტ. Вес сух. Тн. Dry weight, t | Mn % | მეტალი ტ. Металь тн. Metal, t | გამოსავალი მშრ.% Выход сух. % Output, dry % | ამოკრეფა % Извлеченые %. Recovered %
1 | მადანი Руда. Ore | 200 | 15 | 170 | 28 | 47.6 | 100 | 100
2 | კონცენტრ. Концентрат. Concentr. | 80 | 12 | 70.4 | 40 | 28.16 | 41.41176 | 59.15966 | შლამი. Шлами. Sludge
3 | შუალედი Пром.пр. Middlings | 45 | 18 | 36.9 | 22 | 8.118 | 21.70588 | 17.05462 | ტ/დღე. Тн./Сутки. t/d | მ3/დღე. М3/Сутки m3/d | ტ/სთ.Т/Час. t/h | მ3/სთ.М3/Час. M3/h | Т:Ж წონით по весу. By weight | Т:Ж მოცულ. По объему. By volume
4 | შლამი Шлам. Sludge |  |  | 62.7 | 18.05742 | 11.322 | 36.88235 | 23.78571 | 1502.7 | 1481.8 | 150.27 | 148.18 | 1:23 | 1:34,5
თიხიანი მადანი. Глинистая руда. Argillaceous ore
№ | პროდუქტი Продукт. Product | წონა სვ. ტ. Вес мокр. Тн. Wet weight, t | H2O % | წონა მშრ. ტ. Вес сух. Тн. Dry weight, t | Mn % | მეტალი ტ. Металь тн. Metal, t | გამოსავალი მშრ.% Выход сух. % Output, dry % | ამოკრეფა % Извлеченые %. Recovered %
1 | მადანი Руда. Ore | 70 | 15 | 59.5 | 22 | 13.09 | 100 | 100
2 | კონცენტრ. Концентрат. Concentr. | 25 | 12 | 22 | 36 | 7.92 | 36.97479 | 60.5042 | შლამი. Шлами. Sludge
3 | შუალედი Пром.пр. Middlings | 15 | 18 | 12.3 | 18 | 2.214 | 20.67227 | 16.91367 | ტ/დღე. Тн./Сутки. t/d | მ3/დღე. М3/Сутки m3/d | ტ/სთ.Т/Час. t/h | მ3/სთ.М3/Час. M3/h | Т:Ж წონით по весу. By weight | Т:Ж მოცულ. По объему. By volume
4 | შლამი Шлам. Sludge |  |  | 25.2 | 11.73016 | 2.956 | 42.35294 | 22.58212 | 1465.2 | 1456.8 | 146.52 | 145.68 | 1:57 | 1:85,5

## მგტ
მაღალი ხარისხის მადანი. Руда високого качества. High Quality Ore
№ | პროდუქტი Продукт. Product | წონა სვ. ტ. Вес мокр. Тн. Wet weight, t | H2O % | წონა მშრ. ტ. Вес сух. Тн. Dry weight, t | Mn % | მეტალი ტ. Металь тн. Metal, t | გამოსავალი მშრ.% Выход сух. % Output, dry % | ამოკრეფა % Извлеченые %. Recovered %
1 | მადანი Руда. Ore | 250 | 15 | 212.5 | 20 | 42.5 | 100 | 100 | [6 empty] | ტუმბო. Насос Pump 6К-12.
2 | კონცენტრ. Концентрат. Concentr. | 50 | 12 | 44 | 37 | 16.28 | 20.70588 | 38.30588 | შლამი. Шлами. Sludge
3 | შუალედი Пром.пр. Middlings | 100 | 18 | 82 | 18 | 14.76 | 38.58824 | 34.72941 | ტ/დღე. Тн./Сутки. t/d | მ3/დღე. М3/Сутки m3/d | ტ/სთ.Т/Час. t/h | მ3/სთ.М3/Час. M3/h | Т:Ж წონით по весу. By weight | Т:Ж მოცულ. По объему. By volume
4 | შლამი Шлам. Sludge |  |  | 86.5 | 13.24855 | 11.46 | 40.70588 | 26.96471 | 1471.6 | 1442.767 | 163.5111 | 160.3074 | 1:17,8 | 1:26,7 | 153.9
დაბალი ხარისხის მადანი. Руда низкого качества.Low Quality Ore
№ | პროდუქტი Продукт. Product | წონა სვ. ტ. Вес мокр. Тн. Wet weight, t | H2O % | წონა მშრ. ტ. Вес сух. Тн. Dry weight, t | Mn % | მეტალი ტ. Металь тн. Metal, t | გამოსავალი მშრ.% Выход сух. % Output, dry % | ამოკრეფა % Извлеченые %. Recovered %
1 | მადანი Руда. Ore | 250 | 15 | 212.5 | 28 | 59.5 | 100 | 100
2 | კონცენტრ. Концентрат. Concentr. | 100 | 12 | 88 | 40 | 35.2 | 41.41176 | 59.15966 | შლამი. Шлами. Sludge
3 | შუალედი Пром.пр. Middlings | 55 | 18 | 45.1 | 22 | 9.922 | 21.22353 | 16.67563 | ტ/დღე. Тн./Сутки. t/d | მ3/დღე. М3/Сутки m3/d | ტ/სთ.Т/Час. t/h | მ3/სთ.М3/Час. M3/h | Т:Ж წონით по весу. By weight | Т:Ж მოცულ. По объему. By volume
4 | შლამი Шлам. Sludge |  |  | 79.4 | 18.10831 | 14.378 | 37.36471 | 24.16471 | 1464.5 | 1438.033 | 162.7222 | 159.7815 | 1:19,4 | 1:29
თიხიანი მადანი. Глинистая руда. Argillaceous ore
№ | პროდუქტი Продукт. Product | წონა სვ. ტ. Вес мокр. Тн. Wet weight, t | H2O % | წონა მშრ. ტ. Вес сух. Тн. Dry weight, t | Mn % | მეტალი ტ. Металь тн. Metal, t | გამოსავალი მშრ.% Выход сух. % Output, dry % | ამოკრეფა % Извлеченые %. Recovered %
1 | მადანი Руда. Ore | 100 | 15 | 85 | 22 | 18.7 | 100 | 100
2 | კონცენტრ. Концентрат. Concentr. | 30 | 12 | 26.4 | 36 | 9.504 | 31.05882 | 50.82353 | შლამი. Шлами. Sludge
3 | შუალედი Пром.пр. Middlings | 20 | 18 | 16.4 | 18 | 2.952 | 19.29412 | 15.7861 | ტ/დღე. Тн./Сутки. t/d | მ3/დღე. М3/Сутки m3/d | ტ/სთ.Т/Час. t/h | მ3/სთ.М3/Час. M3/h | Т:Ж წონით по весу. By weight | Т:Ж მოცულ. По объему. By volume
4 | შლამი Шлам. Sludge |  |  | 42.2 | 14.79621 | 6.244 | 49.64706 | 33.39037 | 1427.3 | 1413.233 | 158.5889 | 157.0259 | 1:32,8 | 1:49

## ბუკაპი
მაღალი ხარისხის მადანი. Руда високого качества. High Quality Ore
№ | პროდუქტი Продукт. Product | წონა სვ. ტ. Вес мокр. Тн. Wet weight, t | H2O % | წონა მშრ. ტ. Вес сух. Тн. Dry weight, t | Mn % | მეტალი ტ. Металь тн. Metal, t | გამოსავალი მშრ.% Выход сух. % Output, dry % | ამოკრეფა % Извлеченые %. Recovered %
1 | მადანი Руда. Ore | 500 | 15 | 425 | 20 | 85 | 100 | 100 | [6 empty] | ტუმბო ორი . Насос два Pump Two К-290/30.
2 | კონცენტრ. Концентрат. Concentr. | 100 | 12 | 88 | 37 | 32.56 | 20.70588 | 38.30588 | შლამი. Шлами. Sludge
3 | შუალედი Пром.пр. Middlings | 230 | 18 | 188.6 | 18 | 33.948 | 44.37647 | 39.93882 | ტ/დღე. Тн./Сутки. t/d | მ3/დღე. М3/Сутки m3/d | ტ/სთ.Т/Час. t/h | მ3/სთ.М3/Час. M3/h | Т:Ж წონით по весу. By weight | Т:Ж მოცულ. По объему. By volume
4 | შლამი Шлам. Sludge |  |  | 148.4 | 12.46092 | 18.492 | 34.91765 | 21.75529 | 4846.4 | 4796.933 | 538.4889 | 532.9926 | 1:31,6 | 1:47,4 | 522
დაბალი ხარისხის მადანი. Руда низкого качества.Low Quality Ore
№ | პროდუქტი Продукт. Product | წონა სვ. ტ. Вес мокр. Тн. Wet weight, t | H2O % | წონა მშრ. ტ. Вес сух. Тн. Dry weight, t | Mn % | მეტალი ტ. Металь тн. Metal, t | გამოსავალი მშრ.% Выход сух. % Output, dry % | ამოკრეფა % Извлеченые %. Recovered %
1 | მადანი Руда. Ore | 500 | 15 | 425 | 28 | 119 | 100 | 100
2 | კონცენტრ. Концентрат. Concentr. | 200 | 12 | 176 | 40 | 70.4 | 41.41176 | 59.15966 | შლამი. Шлами. Sludge
3 | შუალედი Пром.пр. Middlings | 100 | 18 | 82 | 22 | 18.04 | 19.29412 | 15.15966 | ტ/დღე. Тн./Сутки. t/d | მ3/დღე. М3/Сутки m3/d | ტ/სთ.Т/Час. t/h | მ3/სთ.М3/Час. M3/h | Т:Ж წონით по весу. By weight | Т:Ж მოცულ. По объему. By volume
4 | შლამი Шлам. Sludge |  |  | 167 | 18.2994 | 30.56 | 39.29412 | 25.68067 | 4865 | 4809.333 | 540.5556 | 534.3704 | 1:28 | 1:42
თიხიანი მადანი. Глинистая руда. Argillaceous ore
№ | პროდუქტი Продукт. Product | წონა სვ. ტ. Вес мокр. Тн. Wet weight, t | H2O % | წონა მშრ. ტ. Вес сух. Тн. Dry weight, t | Mn % | მეტალი ტ. Металь тн. Metal, t | გამოსავალი მშრ.% Выход сух. % Output, dry % | ამოკრეფა % Извлеченые %. Recovered %
1 | მადანი Руда. Ore | 200 | 15 | 170 | 22 | 37.4 | 100 | 100
2 | კონცენტრ. Концентрат. Concentr. | 58 | 12 | 51.04 | 36 | 18.3744 | 30.02353 | 49.12941 | შლამი. Шлами. Sludge
3 | შუალედი Пром.пр. Middlings | 40 | 18 | 32.8 | 18 | 5.904 | 19.29412 | 15.7861 | ტ/დღე. Тн./Сутки. t/d | მ3/დღე. М3/Сутки m3/d | ტ/სთ.Т/Час. t/h | მ3/სთ.М3/Час. M3/h | Т:Ж წონით по весу. By weight | Т:Ж მოცულ. По объему. By volume
4 | შლამი Шлам. Sludge |  |  | 86.16 | 15.22934 | 13.1216 | 50.68235 | 35.08449 | 4784.16 | 4755.44 | 531.5733 | 528.3822 | 1:54,5 | 1:81,7

## ადვ ტოგო
მაღალი ხარისხის მადანი. Руда високого качества. High Quality Ore
№ | პროდუქტი Продукт. Product | წონა სვ. ტ. Вес мокр. Тн. Wet weight, t | H2O % | წონა მშრ. ტ. Вес сух. Тн. Dry weight, t | Mn % | მეტალი ტ. Металь тн. Metal, t | გამოსავალი მშრ.% Выход сух. % Output, dry % | ამოკრეფა % Извлеченые %. Recovered %
1 | მადანი Руда. Ore | 640 | 15 | 544 | 20 | 108.8 | 100 | 100 | [6 empty] | ტუმბო . Насос ФГ-680, К160/30, Д200/36,
2 | კონცენტრ. Концентрат. Concentr. | 128 | 12 | 112.64 | 37 | 41.6768 | 20.70588 | 38.30588 | შლამი. Шлами. Sludge
3 | შუალედი Пром.пр. Middlings | 260 | 18 | 213.2 | 18 | 38.376 | 39.19118 | 35.27206 | ტ/დღე. Тн./Сутки. t/d | მ3/დღე. М3/Сутки m3/d | ტ/სთ.Т/Час. t/h | მ3/სთ.М3/Час. M3/h | Т:Ж წონით по весу. By weight | Т:Ж მოცულ. По объему. By volume
4 | შლამი Шлам. Sludge |  |  | 218.16 | 13.17712 | 28.7472 | 40.10294 | 26.42206 | 8642.16 | 8569.44 | 960.24 | 952.16 |  |  | ტუმბო ФГ-680-ის წარმადობა ვერ იქნა ზუსტად დადგენილი ვინაიდან წლებია აღარ იწარმოება და ძველ სამოდელო ბაზასთან შედრებისას ასეთი ციფრებით ტუმბო ვერ იქნა მოძიებული, თუ სავარაუდო წარმადობას ავიღებთ 680 მ3/სთ მაშინ სამივე ტუმბოს წარმადობა იქნება (680+160+200)*0,9=936 მ3/სთ. თუმცა ეს ციფრი მოითხოვს დაზუსტებას.
დაბალი ხარისხის მადანი. Руда низкого качества.Low Quality Ore
№ | პროდუქტი Продукт. Product | წონა სვ. ტ. Вес мокр. Тн. Wet weight, t | H2O % | წონა მშრ. ტ. Вес сух. Тн. Dry weight, t | Mn % | მეტალი ტ. Металь тн. Metal, t | გამოსავალი მშრ.% Выход сух. % Output, dry % | ამოკრეფა % Извлеченые %. Recovered %
1 | მადანი Руда. Ore | 640 | 15 | 544 | 28 | 152.32 | 100 | 100
2 | კონცენტრ. Концентрат. Concentr. | 250 | 12 | 220 | 40 | 88 | 40.44118 | 57.77311 | შლამი. Шлами. Sludge | [5 empty] | Насос ФГ-680 не выпускается и производительность не удалос расчитать, во время сравнения со старим модельним рядом, насос такими цифрами не удалос виявыть. Эсли ориентировочную производительность согласно цифрам будем брать 680 М3/Час. то оюпроизводительность обшая будет (680+160+200)*0,9=936 М3/Час, однако эту цифру нужно уточнять.
3 | შუალედი Пром.пр. Middlings | 140 | 18 | 114.8 | 22 | 25.256 | 21.10294 | 16.58088 | ტ/დღე. Тн./Сутки. t/d | მ3/დღე. М3/Сутки m3/d | ტ/სთ.Т/Час. t/h | მ3/სთ.М3/Час. M3/h | Т:Ж წონით по весу. By weight | Т:Ж მოცულ. По объему. By volume
4 | შლამი Шлам. Sludge |  |  | 209.2 | 18.67304 | 39.064 | 38.45588 | 25.64601 | 8633.2 | 8563.467 | 959.2444 | 951.4963
თიხიანი მადანი. Глинистая руда. Argillaceous ore
№ | პროდუქტი Продукт. Product | წონა სვ. ტ. Вес мокр. Тн. Wet weight, t | H2O % | წონა მშრ. ტ. Вес сух. Тн. Dry weight, t | Mn % | მეტალი ტ. Металь тн. Metal, t | გამოსავალი მშრ.% Выход сух. % Output, dry % | ამოკრეფა % Извлеченые %. Recovered % | [6 empty] | The capacity of the pump ФГ-680 could not be accurately determined as it has not been produced for years and the pump could not be found with such numbers when compared to the old model base. (680 + 160 + 200) * 0.9 = 936 m3/h. However, this figure needs to be clarified.
1 | მადანი Руда. Ore | 200 | 15 | 170 | 22 | 37.4 | 100 | 100
2 | კონცენტრ. Концентрат. Concentr. | 55 | 12 | 48.4 | 36 | 17.424 | 28.47059 | 46.58824 | შლამი. Шлами. Sludge
3 | შუალედი Пром.пр. Middlings | 40 | 18 | 32.8 | 18 | 5.904 | 19.29412 | 15.7861 | ტ/დღე. Тн./Сутки. t/d | მ3/დღე. М3/Сутки m3/d | ტ/სთ.Т/Час. t/h | მ3/სთ.М3/Час. M3/h | Т:Ж წონით по весу. By weight | Т:Ж მოცულ. По объему. By volume
4 | შლამი Шлам. Sludge |  |  | 88.8 | 15.84685 | 14.072 | 52.23529 | 37.62567 | 8512.8 | 8483.2 | 945.8667 | 942.5778

## როიალ მნ.
მაღალი ხარისხის მადანი. Руда високого качества. High Quality Ore
№ | პროდუქტი Продукт. Product | წონა სვ. ტ. Вес мокр. Тн. Wet weight, t | H2O % | წონა მშრ. ტ. Вес сух. Тн. Dry weight, t | Mn % | მეტალი ტ. Металь тн. Metal, t | გამოსავალი მშრ.% Выход сух. % Output, dry % | ამოკრეფა % Извлеченые %. Recovered %
1 | მადანი Руда. Ore | 220 | 15 | 187 | 20 | 37.4 | 100 | 100 | [6 empty] | ტუმბო . Насос Pump 6К-12.
2 | კონცენტრ. Концентрат. Concentr. | 44 | 12 | 38.72 | 37 | 14.3264 | 20.70588 | 38.30588 | შლამი. Шлами. Sludge
3 | შუალედი Пром.пр. Middlings | 88 | 18 | 72.16 | 18 | 12.9888 | 38.58824 | 34.72941 | ტ/დღე. Тн./Сутки. t/d | მ3/დღე. М3/Сутки m3/d | ტ/სთ.Т/Час. t/h | მ3/სთ.М3/Час. M3/h | Т:Ж წონით по весу. By weight | Т:Ж მოცულ. По объему. By volume
4 | შლამი Шлам. Sludge |  |  | 76.12 | 13.24855 | 10.0848 | 40.70588 | 26.96471 | 1461.22 | 1435.847 | 162.3578 | 159.5385 | 1:18,2 | 1:27,3 | 153.9
დაბალი ხარისხის მადანი. Руда низкого качества.Low Quality Ore | [14 empty] | მეორე ტუმბო NE1,2X25 გამოიყენება თიხიანი მადნის შემთხვევაში მისი წარმადობის შესახებ მონაცემები უცნობია. The second pump NE1,2X25 is used in the case of clay ore, its performance data are unknown. Производительность второго насоса не удалос выяснить ноо его исползуют толко при глинистой руде.
№ | პროდუქტი Продукт. Product | წონა სვ. ტ. Вес мокр. Тн. Wet weight, t | H2O % | წონა მშრ. ტ. Вес сух. Тн. Dry weight, t | Mn % | მეტალი ტ. Металь тн. Metal, t | გამოსავალი მშრ.% Выход сух. % Output, dry % | ამოკრეფა % Извлеченые %. Recovered %
1 | მადანი Руда. Ore | 220 | 15 | 187 | 28 | 52.36 | 100 | 100
2 | კონცენტრ. Концентрат. Concentr. | 88 | 12 | 77.44 | 40 | 30.976 | 41.41176 | 59.15966 | შლამი. Шлами. Sludge
3 | შუალედი Пром.пр. Middlings | 50 | 18 | 41 | 22 | 9.02 | 21.92513 | 17.22689 | ტ/დღე. Тн./Сутки. t/d | მ3/დღე. М3/Сутки m3/d | ტ/სთ.Т/Час. t/h | მ3/სთ.М3/Час. M3/h | Т:Ж წონით по весу. By weight | Т:Ж მოცულ. По объему. By volume
4 | შლამი Шлам. Sludge |  |  | 68.56 | 18.03384 | 12.364 | 36.6631 | 23.61345 | 1453.66 | 1430.807 | 161.5178 | 158.9785 | 1:20,2 | 1:30,3
თიხიანი მადანი. Глинистая руда. Argillaceous ore
№ | პროდუქტი Продукт. Product | წონა სვ. ტ. Вес мокр. Тн. Wet weight, t | H2O % | წონა მშრ. ტ. Вес сух. Тн. Dry weight, t | Mn % | მეტალი ტ. Металь тн. Metal, t | გამოსავალი მშრ.% Выход сух. % Output, dry % | ამოკრეფა % Извлеченые %. Recovered %
1 | მადანი Руда. Ore | 120 | 15 | 102 | 22 | 22.44 | 100 | 100
2 | კონცენტრ. Концентрат. Concentr. | 35 | 12 | 30.8 | 36 | 11.088 | 30.19608 | 49.41176 | შლამი. Шлами. Sludge
3 | შუალედი Пром.пр. Middlings | 24 | 18 | 19.68 | 18 | 3.5424 | 19.29412 | 15.7861 | ტ/დღე. Тн./Сутки. t/d | მ3/დღე. М3/Сутки m3/d | ტ/სთ.Т/Час. t/h | მ3/სთ.М3/Час. M3/h | Т:Ж წონით по весу. By weight | Т:Ж მოცულ. По объему. By volume
4 | შლამი Шлам. Sludge |  |  | 51.52 | 15.15839 | 7.8096 | 50.5098 | 34.80214 | 1436.62 | 1419.447 | 159.6244 | 157.7163

## ლეჟუბანი
მაღალი ხარისხის მადანი. Руда високого качества. High Quality Ore
№ | პროდუქტი Продукт. Product | წონა სვ. ტ. Вес мокр. Тн. Wet weight, t | H2O % | წონა მშრ. ტ. Вес сух. Тн. Dry weight, t | Mn % | მეტალი ტ. Металь тн. Metal, t | გამოსავალი მშრ.% Выход сух. % Output, dry % | ამოკრეფა % Извлеченые %. Recovered %
1 | მადანი Руда. Ore | 350 | 15 | 297.5 | 20 | 59.5 | 100 | 100 | [6 empty] | ტუმბო. Насос Pump 6К-12
2 | კონცენტრ. Концентрат. Concentr. | 70 | 12 | 61.6 | 37 | 22.792 | 20.70588 | 38.30588 | შლამი. Шлами. Sludge
3 | შუალედი Пром.пр. Middlings | 140 | 18 | 114.8 | 18 | 20.664 | 38.58824 | 34.72941 | ტ/დღე. Тн./Сутки. t/d | მ3/დღე. М3/Сутки m3/d | ტ/სთ.Т/Час. t/h | მ3/სთ.М3/Час. M3/h | Т:Ж წონით по весу. By weight | Т:Ж მოცულ. По объему. By volume
4 | შლამი Шлам. Sludge |  |  | 121.1 | 13.24855 | 16.044 | 40.70588 | 26.96471 | 1660.1 | 1619.733 | 166.01 | 161.9733 | 1:13 | 1:19,5 | 153.9
დაბალი ხარისხის მადანი. Руда низкого качества.Low Quality Ore
№ | პროდუქტი Продукт. Product | წონა სვ. ტ. Вес мокр. Тн. Wet weight, t | H2O % | წონა მშრ. ტ. Вес сух. Тн. Dry weight, t | Mn % | მეტალი ტ. Металь тн. Metal, t | გამოსავალი მშრ.% Выход сух. % Output, dry % | ამოკრეფა % Извлеченые %. Recovered %
1 | მადანი Руда. Ore | 350 | 15 | 297.5 | 28 | 83.3 | 100 | 100
2 | კონცენტრ. Концентрат. Concentr. | 139 | 12 | 122.32 | 40 | 48.928 | 41.11597 | 58.73709 | შლამი. Шлами. Sludge
3 | შუალედი Пром.пр. Middlings | 80 | 18 | 65.6 | 22 | 14.432 | 22.05042 | 17.32533 | ტ/დღე. Тн./Сутки. t/d | მ3/დღე. М3/Сутки m3/d | ტ/სთ.Т/Час. t/h | მ3/სთ.М3/Час. M3/h | Т:Ж წონით по весу. By weight | Т:Ж მოცულ. По объему. By volume
4 | შლამი Шлам. Sludge |  |  | 109.58 | 18.19675 | 19.94 | 36.83361 | 23.93758 | 1648.58 | 1612.053 | 164.858 | 161.2053 | 1:14 | 1:21
თიხიანი მადანი. Глинистая руда. Argillaceous ore
№ | პროდუქტი Продукт. Product | წონა სვ. ტ. Вес мокр. Тн. Wet weight, t | H2O % | წონა მშრ. ტ. Вес сух. Тн. Dry weight, t | Mn % | მეტალი ტ. Металь тн. Metal, t | გამოსავალი მშრ.% Выход сух. % Output, dry % | ამოკრეფა % Извлеченые %. Recovered %
1 | მადანი Руда. Ore | 200 | 15 | 170 | 22 | 37.4 | 100 | 100
2 | კონცენტრ. Концентрат. Concentr. | 60 | 12 | 52.8 | 36 | 19.008 | 31.05882 | 50.82353 | შლამი. Шлами. Sludge
3 | შუალედი Пром.пр. Middlings | 30 | 18 | 24.6 | 18 | 4.428 | 14.47059 | 11.83957 | ტ/დღე. Тн./Сутки. t/d | მ3/დღე. М3/Сутки m3/d | ტ/სთ.Т/Час. t/h | მ3/სთ.М3/Час. M3/h | Т:Ж წონით по весу. By weight | Т:Ж მოცულ. По объему. By volume
4 | შლამი Шлам. Sludge |  |  | 92.6 | 15.07991 | 13.964 | 54.47059 | 37.3369 | 1631.6 | 1600.733 | 163.16 | 160.0733 | 1:17 | 1:26

## მნ პლიუსი
მაღალი ხარისხის მადანი. Руда високого качества. High Quality Ore
№ | პროდუქტი Продукт. Product | წონა სვ. ტ. Вес мокр. Тн. Wet weight, t | H2O % | წონა მშრ. ტ. Вес сух. Тн. Dry weight, t | Mn % | მეტალი ტ. Металь тн. Metal, t | გამოსავალი მშრ.% Выход сух. % Output, dry % | ამოკრეფა % Извлеченые %. Recovered %
1 | მადანი Руда. Ore | 350 | 15 | 297.5 | 20 | 59.5 | 100 | 100 | [6 empty] | ტუმბო. Насос Pump 6К-12
2 | კონცენტრ. Концентрат. Concentr. | 70 | 12 | 61.6 | 37 | 22.792 | 20.70588 | 38.30588 | შლამი. Шлами. Sludge
3 | შუალედი Пром.пр. Middlings | 140 | 18 | 114.8 | 18 | 20.664 | 38.58824 | 34.72941 | ტ/დღე. Тн./Сутки. t/d | მ3/დღე. М3/Сутки m3/d | ტ/სთ.Т/Час. t/h | მ3/სთ.М3/Час. M3/h | Т:Ж წონით по весу. By weight | Т:Ж მოცულ. По объему. By volume
4 | შლამი Шлам. Sludge |  |  | 121.1 | 13.24855 | 16.044 | 40.70588 | 26.96471 | 1660.1 | 1619.733 | 166.01 | 161.9733 | 1:13 | 1:19,5 | 153.9
დაბალი ხარისხის მადანი. Руда низкого качества.Low Quality Ore
№ | პროდუქტი Продукт. Product | წონა სვ. ტ. Вес мокр. Тн. Wet weight, t | H2O % | წონა მშრ. ტ. Вес сух. Тн. Dry weight, t | Mn % | მეტალი ტ. Металь тн. Metal, t | გამოსავალი მშრ.% Выход сух. % Output, dry % | ამოკრეფა % Извлеченые %. Recovered %
1 | მადანი Руда. Ore | 350 | 15 | 297.5 | 28 | 83.3 | 100 | 100
2 | კონცენტრ. Концентрат. Concentr. | 139 | 12 | 122.32 | 40 | 48.928 | 41.11597 | 58.73709 | შლამი. Шлами. Sludge
3 | შუალედი Пром.пр. Middlings | 80 | 18 | 65.6 | 22 | 14.432 | 22.05042 | 17.32533 | ტ/დღე. Тн./Сутки. t/d | მ3/დღე. М3/Сутки m3/d | ტ/სთ.Т/Час. t/h | მ3/სთ.М3/Час. M3/h | Т:Ж წონით по весу. By weight | Т:Ж მოცულ. По объему. By volume
4 | შლამი Шлам. Sludge |  |  | 109.58 | 18.19675 | 19.94 | 36.83361 | 23.93758 | 1648.58 | 1612.053 | 164.858 | 161.2053 | 1:14 | 1:21
თიხიანი მადანი. Глинистая руда. Argillaceous ore
№ | პროდუქტი Продукт. Product | წონა სვ. ტ. Вес мокр. Тн. Wet weight, t | H2O % | წონა მშრ. ტ. Вес сух. Тн. Dry weight, t | Mn % | მეტალი ტ. Металь тн. Metal, t | გამოსავალი მშრ.% Выход сух. % Output, dry % | ამოკრეფა % Извлеченые %. Recovered %
1 | მადანი Руда. Ore | 200 | 15 | 170 | 22 | 37.4 | 100 | 100
2 | კონცენტრ. Концентрат. Concentr. | 60 | 12 | 52.8 | 36 | 19.008 | 31.05882 | 50.82353 | შლამი. Шлами. Sludge
3 | შუალედი Пром.пр. Middlings | 30 | 18 | 24.6 | 18 | 4.428 | 14.47059 | 11.83957 | ტ/დღე. Тн./Сутки. t/d | მ3/დღე. М3/Сутки m3/d | ტ/სთ.Т/Час. t/h | მ3/სთ.М3/Час. M3/h | Т:Ж წონით по весу. By weight | Т:Ж მოცულ. По объему. By volume
4 | შლამი Шлам. Sludge |  |  | 92.6 | 15.07991 | 13.964 | 54.47059 | 37.3369 | 1631.6 | 1600.733 | 163.16 | 160.0733 | 1:17 | 1:26

## აგო 2019
მაღალი ხარისხის მადანი. Руда високого качества. High Quality Ore
№ | პროდუქტი Продукт. Product | წონა სვ. ტ. Вес мокр. Тн. Wet weight, t | H2O % | წონა მშრ. ტ. Вес сух. Тн. Dry weight, t | Mn % | მეტალი ტ. Металь тн. Metal, t | გამოსავალი მშრ.% Выход сух. % Output, dry % | ამოკრეფა % Извлеченые %. Recovered %
1 | მადანი Руда. Ore | 300 | 15 | 255 | 20 | 51 | 100 | 100 | [6 empty] | ტუმბო . Насос Pump 6К-12
2 | კონცენტრ. Концентрат. Concentr. | 60 | 12 | 52.8 | 37 | 19.536 | 20.70588 | 38.30588 | შლამი. Шлами. Sludge
3 | შუალედი Пром.пр. Middlings | 120 | 18 | 98.4 | 18 | 17.712 | 38.58824 | 34.72941 | ტ/დღე. Тн./Сутки. t/d | მ3/დღე. М3/Сутки m3/d | ტ/სთ.Т/Час. t/h | მ3/სთ.М3/Час. M3/h | Т:Ж წონით по весу. By weight | Т:Ж მოცულ. По объему. By volume
4 | შლამი Шлам. Sludge |  |  | 103.8 | 13.24855 | 13.752 | 40.70588 | 26.96471 | 1642.8 | 1608.2 | 164.28 | 160.82 | 1:14,8 | 1:22,2 | 153.9
დაბალი ხარისხის მადანი. Руда низкого качества.Low Quality Ore
№ | პროდუქტი Продукт. Product | წონა სვ. ტ. Вес мокр. Тн. Wet weight, t | H2O % | წონა მშრ. ტ. Вес сух. Тн. Dry weight, t | Mn % | მეტალი ტ. Металь тн. Metal, t | გამოსავალი მშრ.% Выход сух. % Output, dry % | ამოკრეფა % Извлеченые %. Recovered %
1 | მადანი Руда. Ore | 300 | 15 | 255 | 28 | 71.4 | 100 | 100
2 | კონცენტრ. Концентрат. Concentr. | 120 | 12 | 105.6 | 40 | 42.24 | 41.41176 | 59.15966 | შლამი. Шлами. Sludge
3 | შუალედი Пром.пр. Middlings | 70 | 18 | 57.4 | 22 | 12.628 | 22.5098 | 17.68627 | ტ/დღე. Тн./Сутки. t/d | მ3/დღე. М3/Сутки m3/d | ტ/სთ.Т/Час. t/h | მ3/სთ.М3/Час. M3/h | Т:Ж წონით по весу. By weight | Т:Ж მოცულ. По объему. By volume
4 | შლამი Шлам. Sludge |  |  | 92 | 17.96957 | 16.532 | 36.07843 | 23.15406 | 1631 | 1600.333 | 163.1 | 160.0333 | 1:16,7 | 1:25
თიხიანი მადანი. Глинистая руда. Argillaceous ore
№ | პროდუქტი Продукт. Product | წონა სვ. ტ. Вес мокр. Тн. Wet weight, t | H2O % | წონა მშრ. ტ. Вес сух. Тн. Dry weight, t | Mn % | მეტალი ტ. Металь тн. Metal, t | გამოსავალი მშრ.% Выход сух. % Output, dry % | ამოკრეფა % Извлеченые %. Recovered %
1 | მადანი Руда. Ore | 150 | 15 | 127.5 | 22 | 28.05 | 100 | 100
2 | კონცენტრ. Концентрат. Concentr. | 45 | 12 | 39.6 | 36 | 14.256 | 31.05882 | 50.82353 | შლამი. Шлами. Sludge
3 | შუალედი Пром.пр. Middlings | 30 | 18 | 24.6 | 18 | 4.428 | 19.29412 | 15.7861 | ტ/დღე. Тн./Сутки. t/d | მ3/დღე. М3/Сутки m3/d | ტ/სთ.Т/Час. t/h | მ3/სთ.М3/Час. M3/h | Т:Ж წონით по весу. By weight | Т:Ж მოცულ. По объему. By volume
4 | შლამი Шлам. Sludge |  |  | 63.3 | 14.79621 | 9.366 | 49.64706 | 33.39037 | 1602.3 | 1581.2 | 160.23 | 158.12 | 1:24,3 | 1:36,5

## არაგვი
მაღალი ხარისხის მადანი. Руда високого качества. High Quality Ore
№ | პროდუქტი Продукт. Product | წონა სვ. ტ. Вес мокр. Тн. Wet weight, t | H2O % | წონა მშრ. ტ. Вес сух. Тн. Dry weight, t | Mn % | მეტალი ტ. Металь тн. Metal, t | გამოსავალი მშრ.% Выход сух. % Output, dry % | ამოკრეფა % Извлеченые %. Recovered %
1 | მადანი Руда. Ore | 200 | 15 | 170 | 20 | 34 | 100 | 100 | [6 empty] | ტუმბო . Насос Pump ГРАТ 170/40.
2 | კონცენტრ. Концентрат. Concentr. | 40 | 12 | 35.2 | 37 | 13.024 | 20.70588 | 38.30588 | შლამი. Шлами. Sludge
3 | შუალედი Пром.пр. Middlings | 80 | 18 | 65.6 | 18 | 11.808 | 38.58824 | 34.72941 | ტ/დღე. Тн./Сутки. t/d | მ3/დღე. М3/Сутки m3/d | ტ/სთ.Т/Час. t/h | მ3/სთ.М3/Час. M3/h | Т:Ж წონით по весу. By weight | Т:Ж მოცულ. По объему. By volume
4 | შლამი Шлам. Sludge |  |  | 69.2 | 13.24855 | 9.168 | 40.70588 | 26.96471 | 1361.2 | 1338.133 | 170.15 | 167.2667 | 1:18,7 | 1:28 | 161.5
დაბალი ხარისხის მადანი. Руда низкого качества.Low Quality Ore
№ | პროდუქტი Продукт. Product | წონა სვ. ტ. Вес мокр. Тн. Wet weight, t | H2O % | წონა მშრ. ტ. Вес сух. Тн. Dry weight, t | Mn % | მეტალი ტ. Металь тн. Metal, t | გამოსავალი მშრ.% Выход сух. % Output, dry % | ამოკრეფა % Извлеченые %. Recovered %
1 | მადანი Руда. Ore | 200 | 15 | 170 | 28 | 47.6 | 100 | 100
2 | კონცენტრ. Концентрат. Concentr. | 80 | 12 | 70.4 | 40 | 28.16 | 41.41176 | 59.15966 | შლამი. Шлами. Sludge
3 | შუალედი Пром.пр. Middlings | 45 | 18 | 36.9 | 22 | 8.118 | 21.70588 | 17.05462 | ტ/დღე. Тн./Сутки. t/d | მ3/დღე. М3/Сутки m3/d | ტ/სთ.Т/Час. t/h | მ3/სთ.М3/Час. M3/h | Т:Ж წონით по весу. By weight | Т:Ж მოცულ. По объему. By volume
4 | შლამი Шлам. Sludge |  |  | 62.7 | 18.05742 | 11.322 | 36.88235 | 23.78571 | 1354.7 | 1333.8 | 169.3375 | 166.725 | 1:21 | 1:31
თიხიანი მადანი. Глинистая руда. Argillaceous ore
№ | პროდუქტი Продукт. Product | წონა სვ. ტ. Вес мокр. Тн. Wet weight, t | H2O % | წონა მშრ. ტ. Вес сух. Тн. Dry weight, t | Mn % | მეტალი ტ. Металь тн. Metal, t | გამოსავალი მშრ.% Выход сух. % Output, dry % | ამოკრეფა % Извлеченые %. Recovered %
1 | მადანი Руда. Ore | 50 | 15 | 42.5 | 22 | 9.35 | 100 | 100
2 | კონცენტრ. Концентрат. Concentr. | 15 | 12 | 13.2 | 36 | 4.752 | 31.05882 | 50.82353 | შლამი. Шлами. Sludge
3 | შუალედი Пром.пр. Middlings | 10 | 18 | 8.2 | 18 | 1.476 | 19.29412 | 15.7861 | ტ/დღე. Тн./Сутки. t/d | მ3/დღე. М3/Сутки m3/d | ტ/სთ.Т/Час. t/h | მ3/სთ.М3/Час. M3/h | Т:Ж წონით по весу. By weight | Т:Ж მოცულ. По объему. By volume
4 | შლამი Шлам. Sludge |  |  | 21.1 | 14.79621 | 3.122 | 49.64706 | 33.39037 | 1313.1 | 1306.067 | 164.1375 | 163.2583 | 1:61,2 | 1:92
შუალედური პროდუქტი. Промежуточный продукт.Middlings
№ | პროდუქტი Продукт. Product | წონა სვ. ტ. Вес мокр. Тн. Wet weight, t | H2O % | წონა მშრ. ტ. Вес сух. Тн. Dry weight, t | Mn % | მეტალი ტ. Металь тн. Metal, t | გამოსავალი მშრ.% Выход сух. % Output, dry % | ამოკრეფა % Извлеченые %. Recovered %
1 | მადანი Руда. Ore | 150 | 15 | 127.5 | 14 | 17.85 | 100 | 100
2 | კონცენტრ. Концентрат. Concentr. | 15 | 12 | 13.2 | 36 | 4.752 | 10.35294 | 26.62185 | შლამი. Шлами. Sludge
3 | შუალედი Пром.пр. Middlings | 100 | 18 | 82 | 12 | 9.84 | 64.31373 | 55.12605 | ტ/დღე. Тн./Сутки. | მ3/დღე. М3/Сутки | ტ/სთ.Т/Час. | მ3/სთ.М3/Час. | Т:Ж წონით. По весу. | Т:Ж მოცულ. По объему.
4 | შლამი Шлам. Sludge |  |  | 32.3 | 10.08669 | 3.258 | 25.33333 | 18.2521 | 1324.3 | 1313.533 | 165.5375 | 164.1917 | 1:40 | 1:60

## ბარჯა
მაღალი ხარისხის მადანი. Руда високого качества. High Quality Ore
№ | პროდუქტი Продукт. Product | წონა სვ. ტ. Вес мокр. Тн. Wet weight, t | H2O % | წონა მშრ. ტ. Вес сух. Тн. Dry weight, t | Mn % | მეტალი ტ. Металь тн. Metal, t | გამოსავალი მშრ.% Выход сух. % Output, dry % | ამოკრეფა % Извлеченые %. Recovered %
1 | მადანი Руда. Ore | 300 | 15 | 255 | 20 | 51 | 100 | 100 | [6 empty] | ტუმბო . Насос Pump К-160/30. Sprut 80WQ40-15-4
2 | კონცენტრ. Концентрат. Concentr. | 60 | 12 | 52.8 | 37 | 19.536 | 20.70588 | 38.30588 | შლამი. Шлами. Sludge
3 | შუალედი Пром.пр. Middlings | 120 | 18 | 98.4 | 18 | 17.712 | 38.58824 | 34.72941 | ტ/დღე. Тн./Сутки. t/d | მ3/დღე. М3/Сутки m3/d | ტ/სთ.Т/Час. t/h | მ3/სთ.М3/Час. M3/h | Т:Ж წონით по весу. By weight | Т:Ж მოცულ. По объему. By volume
4 | შლამი Шлам. Sludge |  |  | 103.8 | 13.24855 | 13.752 | 40.70588 | 26.96471 | 2392.3 | 2357.7 | 239.23 | 235.77 | 1:22 | 1:33 | 228.85
დაბალი ხარისხის მადანი. Руда низкого качества.Low Quality Ore | [14 empty] | ტუმბოს შემწოვი და დამჭირხნი მილები აქვს გადაკეთებული 200/150 და 150/100 გამოვიყენე გადამყვანი კოეფიციენტი 70% ანუ 150/200*100=74,5% და 100/150*100=67 %. The pump suction and outlet tube assembly have been converted to 200/150 and 150/100 I used a conversion ratio of 70% or 150/200 * 100 = 74.5% and 100/150 * 100 = 67%
№ | პროდუქტი Продукт. Product | წონა სვ. ტ. Вес мокр. Тн. Wet weight, t | H2O % | წონა მშრ. ტ. Вес сух. Тн. Dry weight, t | Mn % | მეტალი ტ. Металь тн. Metal, t | გამოსავალი მშრ.% Выход сух. % Output, dry % | ამოკრეფა % Извлеченые %. Recovered %
1 | მადანი Руда. Ore | 300 | 15 | 255 | 28 | 71.4 | 100 | 100
2 | კონცენტრ. Концентрат. Concentr. | 120 | 12 | 105.6 | 40 | 42.24 | 41.41176 | 59.15966 | შლამი. Шлами. Sludge
3 | შუალედი Пром.пр. Middlings | 70 | 18 | 57.4 | 22 | 12.628 | 22.5098 | 17.68627 | ტ/დღე. Тн./Сутки. t/d | მ3/დღე. М3/Сутки m3/d | ტ/სთ.Т/Час. t/h | მ3/სთ.М3/Час. M3/h | Т:Ж წონით по весу. By weight | Т:Ж მოცულ. По объему. By volume
4 | შლამი Шлам. Sludge |  |  | 92 | 17.96957 | 16.532 | 36.07843 | 23.15406 | 2380.5 | 2349.833 | 238.05 | 234.9833 | 1:25 | 1:37
თიხიანი მადანი. Глинистая руда. Argillaceous ore
№ | პროდუქტი Продукт. Product | წონა სვ. ტ. Вес мокр. Тн. Wet weight, t | H2O % | წონა მშრ. ტ. Вес сух. Тн. Dry weight, t | Mn % | მეტალი ტ. Металь тн. Metal, t | გამოსავალი მშრ.% Выход сух. % Output, dry % | ამოკრეფა % Извлеченые %. Recovered %
1 | მადანი Руда. Ore | 120 | 15 | 102 | 22 | 22.44 | 100 | 100
2 | კონცენტრ. Концентрат. Concentr. | 35 | 12 | 30.8 | 36 | 11.088 | 30.19608 | 49.41176 | შლამი. Шлами. Sludge
3 | შუალედი Пром.пр. Middlings | 25 | 18 | 20.5 | 18 | 3.69 | 20.09804 | 16.44385 | ტ/დღე. Тн./Сутки. t/d | მ3/დღე. М3/Сутки m3/d | ტ/სთ.Т/Час. t/h | მ3/სთ.М3/Час. M3/h | Т:Ж წონით по весу. By weight | Т:Ж მოცულ. По объему. By volume
4 | შლამი Шлам. Sludge |  |  | 50.7 | 15.11243 | 7.662 | 49.70588 | 34.14439 | 2339.2 | 2322.3 | 233.92 | 232.23 | 1:45 | 1:67

## ტრანსპორტი
მაღალი ხარისხის მადანი. Руда високого качества. High Quality Ore
№ | პროდუქტი Продукт. Product | წონა სვ. ტ. Вес мокр. Тн. Wet weight, t | H2O % | წონა მშრ. ტ. Вес сух. Тн. Dry weight, t | Mn % | მეტალი ტ. Металь тн. Metal, t | გამოსავალი მშრ.% Выход сух. % Output, dry % | ამოკრეფა % Извлеченые %. Recovered %
1 | მადანი Руда. Ore | 120 | 15 | 102 | 20 | 20.4 | 100 | 100 | [6 empty] | ტუმბო . Насос Pump К-160/30.
2 | კონცენტრ. Концентрат. Concentr. | 24 | 12 | 21.12 | 37 | 7.8144 | 20.70588 | 38.30588 | შლამი. Шлами. Sludge
3 | შუალედი Пром.пр. Middlings | 48 | 18 | 39.36 | 18 | 7.0848 | 38.58824 | 34.72941 | ტ/დღე. Тн./Сутки. t/d | მ3/დღე. М3/Сутки m3/d | ტ/სთ.Т/Час. t/h | მ3/სთ.М3/Час. M3/h | Т:Ж წონით по весу. By weight | Т:Ж მოცულ. По объему. By volume
4 | შლამი Шлам. Sludge |  |  | 41.52 | 13.24855 | 5.5008 | 40.70588 | 26.96471 | 1193.52 | 1179.68 | 149.19 | 147.46 | 1:27,7 | 1:41,5 | 144
დაბალი ხარისხის მადანი. Руда низкого качества.Low Quality Ore
№ | პროდუქტი Продукт. Product | წონა სვ. ტ. Вес мокр. Тн. Wet weight, t | H2O % | წონა მშრ. ტ. Вес сух. Тн. Dry weight, t | Mn % | მეტალი ტ. Металь тн. Metal, t | გამოსავალი მშრ.% Выход сух. % Output, dry % | ამოკრეფა % Извлеченые %. Recovered %
1 | მადანი Руда. Ore | 120 | 15 | 102 | 28 | 28.56 | 100 | 100
2 | კონცენტრ. Концентрат. Concentr. | 48 | 12 | 42.24 | 40 | 16.896 | 41.41176 | 59.15966 | შლამი. Шлами. Sludge
3 | შუალედი Пром.пр. Middlings | 28 | 18 | 22.96 | 22 | 5.0512 | 22.5098 | 17.68627 | ტ/დღე. Тн./Сутки. t/d | მ3/დღე. М3/Сутки m3/d | ტ/სთ.Т/Час. t/h | მ3/სთ.М3/Час. M3/h | Т:Ж წონით по весу. By weight | Т:Ж მოცულ. По объему. By volume
4 | შლამი Шлам. Sludge |  |  | 36.8 | 17.96957 | 6.6128 | 36.07843 | 23.15406 | 1188.8 | 1176.533 | 148.6 | 147.0667 | 1:31 | 1:46,5
თიხიანი მადანი. Глинистая руда. Argillaceous ore
№ | პროდუქტი Продукт. Product | წონა სვ. ტ. Вес мокр. Тн. Wet weight, t | H2O % | წონა მშრ. ტ. Вес сух. Тн. Dry weight, t | Mn % | მეტალი ტ. Металь тн. Metal, t | გამოსავალი მშრ.% Выход сух. % Output, dry % | ამოკრეფა % Извлеченые %. Recovered %
1 | მადანი Руда. Ore | 80 | 15 | 68 | 22 | 14.96 | 100 | 100
2 | კონცენტრ. Концентрат. Concentr. | 22 | 12 | 19.36 | 36 | 6.9696 | 28.47059 | 46.58824 | შლამი. Шлами. Sludge
3 | შუალედი Пром.пр. Middlings | 17 | 18 | 13.94 | 18 | 2.5092 | 20.5 | 16.77273 | ტ/დღე. Тн./Сутки. t/d | მ3/დღე. М3/Сутки m3/d | ტ/სთ.Т/Час. t/h | მ3/სთ.М3/Час. M3/h | Т:Ж წონით по весу. By weight | Т:Ж მოცულ. По объему. By volume
4 | შლამი Шлам. Sludge |  |  | 34.7 | 15.79597 | 5.4812 | 51.02941 | 36.63904 | 1186.7 | 1175.133 | 148.3375 | 146.8917 | 1:33,2 | 1:49,8

## მ. გრუპი
მაღალი ხარისხის მადანი. Руда високого качества. High Quality Ore
№ | პროდუქტი Продукт. Product | წონა სვ. ტ. Вес мокр. Тн. Wet weight, t | H2O % | წონა მშრ. ტ. Вес сух. Тн. Dry weight, t | Mn % | მეტალი ტ. Металь тн. Metal, t | გამოსავალი მშრ.% Выход сух. % Output, dry % | ამოკრეფა % Извлеченые %. Recovered %
1 | მადანი Руда. Ore | 300 | 15 | 255 | 20 | 51 | 100 | 100 | [6 empty] | ტუმბო მოდელი არ იკითხება Насос модель не читаеся Pump model not identified.
2 | კონცენტრ. Концентрат. Concentr. | 60 | 12 | 52.8 | 37 | 19.536 | 20.70588 | 38.30588 | შლამი. Шлами. Sludge
3 | შუალედი Пром.пр. Middlings | 120 | 18 | 98.4 | 18 | 17.712 | 38.58824 | 34.72941 | ტ/დღე. Тн./Сутки. t/d | მ3/დღე. М3/Сутки m3/d | ტ/სთ.Т/Час. t/h | მ3/სთ.М3/Час. M3/h | Т:Ж წონით по весу. By weight | Т:Ж მოცულ. По объему. By volume
4 | შლამი Шлам. Sludge |  |  | 103.8 | 13.24855 | 13.752 | 40.70588 | 26.96471 | 1723.8 | 1689.2 | 191.5333 | 187.6889 | 1:15,6 | 1:23,4 | სავარაუდო წარმადობა | 180 მ3/სთ
მაღალი ხარისხის მადანი. Руда високого качества. High Quality Ore | [14 empty] | Ориентировочная произв. | 180 М3 /час
№ | პროდუქტი Продукт. Product | წონა სვ. ტ. Вес мокр. Тн. Wet weight, t | H2O % | წონა მშრ. ტ. Вес сух. Тн. Dry weight, t | Mn % | მეტალი ტ. Металь тн. Metal, t | გამოსავალი მშრ.% Выход сух. % Output, dry % | ამოკრეფა % Извлеченые %. Recovered % | [6 empty] | Approximate performance | 180 m3/h
1 | მადანი Руда. Ore | 300 | 15 | 255 | 28 | 71.4 | 100 | 100
2 | კონცენტრ. Концентрат. Concentr. | 120 | 12 | 105.6 | 40 | 42.24 | 41.41176 | 59.15966 | შლამი. Шлами. Sludge
3 | შუალედი Пром.пр. Middlings | 60 | 18 | 49.2 | 22 | 10.824 | 19.29412 | 15.15966 | ტ/დღე. Тн./Сутки. t/d | მ3/დღე. М3/Сутки m3/d | ტ/სთ.Т/Час. t/h | მ3/სთ.М3/Час. M3/h | Т:Ж წონით по весу. By weight | Т:Ж მოცულ. По объему. By volume
4 | შლამი Шлам. Sludge |  |  | 100.2 | 18.2994 | 18.336 | 39.29412 | 25.68067 | 1720.2 | 1686.8 | 191.1333 | 187.4222 | 1:16,2 | 1:24,2
თიხიანი მადანი. Глинистая руда. Argillaceous ore
№ | პროდუქტი Продукт. Product | წონა სვ. ტ. Вес мокр. Тн. Wet weight, t | H2O % | წონა მშრ. ტ. Вес сух. Тн. Dry weight, t | Mn % | მეტალი ტ. Металь тн. Metal, t | გამოსავალი მშრ.% Выход сух. % Output, dry % | ამოკრეფა % Извлеченые %. Recovered %
1 | მადანი Руда. Ore | 150 | 15 | 127.5 | 22 | 28.05 | 100 | 100
2 | კონცენტრ. Концентрат. Concentr. | 45 | 12 | 39.6 | 36 | 14.256 | 31.05882 | 50.82353 | შლამი. Шлами. Sludge
3 | შუალედი Пром.пр. Middlings | 30 | 18 | 24.6 | 18 | 4.428 | 19.29412 | 15.7861 | ტ/დღე. Тн./Сутки. t/d | მ3/დღე. М3/Сутки m3/d | ტ/სთ.Т/Час. t/h | მ3/სთ.М3/Час. M3/h | Т:Ж წონით по весу. By weight | Т:Ж მოცულ. По объему. By volume
4 | შლამი Шлам. Sludge |  |  | 63.3 | 14.79621 | 9.366 | 49.64706 | 33.39037 | 1683.3 | 1662.2 | 187.0333 | 184.6889 | 1:25,6 | 1:38,4

## კოლხეთი
მაღალი ხარისხის მადანი. Руда високого качества. High Quality Ore
№ | პროდუქტი Продукт. Product | წონა სვ. ტ. Вес мокр. Тн. Wet weight, t | H2O % | წონა მშრ. ტ. Вес сух. Тн. Dry weight, t | Mn % | მეტალი ტ. Металь тн. Metal, t | გამოსავალი მშრ.% Выход сух. % Output, dry % | ამოკრეფა % Извлеченые %. Recovered %
1 | მადანი Руда. Ore | 300 | 15 | 255 | 20 | 51 | 100 | 100 | [6 empty] | ტუმბო მოდელი არ იკითხება Насос модель не читаеся Pump model not identified.
2 | კონცენტრ. Концентрат. Concentr. | 60 | 12 | 52.8 | 37 | 19.536 | 20.70588 | 38.30588 | შლამი. Шлами. Sludge
3 | შუალედი Пром.пр. Middlings | 120 | 18 | 98.4 | 18 | 17.712 | 38.58824 | 34.72941 | ტ/დღე. Тн./Сутки. t/d | მ3/დღე. М3/Сутки m3/d | ტ/სთ.Т/Час. t/h | მ3/სთ.М3/Час. M3/h | Т:Ж წონით по весу. By weight | Т:Ж მოცულ. По объему. By volume
4 | შლამი Шлам. Sludge |  |  | 103.8 | 13.24855 | 13.752 | 40.70588 | 26.96471
მაღალი ხარისხის მადანი. Руда високого качества. High Quality Ore
№ | პროდუქტი Продукт. Product | წონა სვ. ტ. Вес мокр. Тн. Wet weight, t | H2O % | წონა მშრ. ტ. Вес сух. Тн. Dry weight, t | Mn % | მეტალი ტ. Металь тн. Metal, t | გამოსავალი მშრ.% Выход сух. % Output, dry % | ამოკრეფა % Извлеченые %. Recovered %
1 | მადანი Руда. Ore | 300 | 15 | 255 | 28 | 71.4 | 100 | 100
2 | კონცენტრ. Концентрат. Concentr. | 120 | 12 | 105.6 | 40 | 42.24 | 41.41176 | 59.15966 | შლამი. Шлами. Sludge
3 | შუალედი Пром.пр. Middlings | 60 | 18 | 49.2 | 22 | 10.824 | 19.29412 | 15.15966 | ტ/დღე. Тн./Сутки. t/d | მ3/დღე. М3/Сутки m3/d | ტ/სთ.Т/Час. t/h | მ3/სთ.М3/Час. M3/h | Т:Ж წონით по весу. By weight | Т:Ж მოცულ. По объему. By volume
4 | შლამი Шлам. Sludge |  |  | 100.2 | 18.2994 | 18.336 | 39.29412 | 25.68067
თიხიანი მადანი. Глинистая руда. Argillaceous ore
№ | პროდუქტი Продукт. Product | წონა სვ. ტ. Вес мокр. Тн. Wet weight, t | H2O % | წონა მშრ. ტ. Вес сух. Тн. Dry weight, t | Mn % | მეტალი ტ. Металь тн. Metal, t | გამოსავალი მშრ.% Выход сух. % Output, dry % | ამოკრეფა % Извлеченые %. Recovered %
1 | მადანი Руда. Ore | 150 | 15 | 127.5 | 22 | 28.05 | 100 | 100
2 | კონცენტრ. Концентрат. Concentr. | 45 | 12 | 39.6 | 36 | 14.256 | 31.05882 | 50.82353 | შლამი. Шлами. Sludge
3 | შუალედი Пром.пр. Middlings | 30 | 18 | 24.6 | 18 | 4.428 | 19.29412 | 15.7861 | ტ/დღე. Тн./Сутки. t/d | მ3/დღე. М3/Сутки m3/d | ტ/სთ.Т/Час. t/h | მ3/სთ.М3/Час. M3/h | Т:Ж წონით по весу. By weight | Т:Ж მოცულ. По объему. By volume
4 | შლამი Шлам. Sludge |  |  | 63.3 | 14.79621 | 9.366 | 49.64706 | 33.39037

## ბაჩანა
მაღალი ხარისხის მადანი. Руда високого качества. High Quality Ore
№ | პროდუქტი Продукт. Product | წონა სვ. ტ. Вес мокр. Тн. Wet weight, t | H2O % | წონა მშრ. ტ. Вес сух. Тн. Dry weight, t | Mn % | მეტალი ტ. Металь тн. Metal, t | გამოსავალი მშრ.% Выход сух. % Output, dry % | ამოკრეფა % Извлеченые %. Recovered %
1 | მადანი Руда. Ore | 120 | 15 | 102 | 20 | 20.4 | 100 | 100 | [6 empty] | ტუმბო მოდელი არ იკითხება Насос модель не читаеся Pump model not identified.
2 | კონცენტრ. Концентрат. Concentr. | 24 | 12 | 21.12 | 37 | 7.8144 | 20.70588 | 38.30588 | შლამი. Шлами. Sludge
3 | შუალედი Пром.пр. Middlings | 46 | 18 | 37.72 | 18 | 6.7896 | 36.98039 | 33.28235 | ტ/დღე. Тн./Сутки. t/d | მ3/დღე. М3/Сутки m3/d | ტ/სთ.Т/Час. t/h | მ3/სთ.М3/Час. M3/h | Т:Ж წონით по весу. By weight | Т:Ж მოცულ. По объему. By volume
4 | შლამი Шлам. Sludge |  |  | 43.16 | 13.4291 | 5.796 | 42.31373 | 28.41176 | 1483.16 | 1468.773 | 185.395 | 183.5967 | 1:33,4 | 1:50 | სავარაუდო წარმადობა | 180 მ3/სთ
მაღალი ხარისხის მადანი. Руда високого качества. High Quality Ore | [14 empty] | Ориентировочная произв. | 180 М3 /час
№ | პროდუქტი Продукт. Product | წონა სვ. ტ. Вес мокр. Тн. Wet weight, t | H2O % | წონა მშრ. ტ. Вес сух. Тн. Dry weight, t | Mn % | მეტალი ტ. Металь тн. Metal, t | გამოსავალი მშრ.% Выход сух. % Output, dry % | ამოკრეფა % Извлеченые %. Recovered % | [6 empty] | Approximate performance | 180 m3/h
1 | მადანი Руда. Ore | 120 | 15 | 102 | 28 | 28.56 | 100 | 100
2 | კონცენტრ. Концентрат. Concentr. | 50 | 12 | 44 | 40 | 17.6 | 43.13725 | 61.62465 | შლამი. Шлами. Sludge
3 | შუალედი Пром.пр. Middlings | 24 | 18 | 19.68 | 22 | 4.3296 | 19.29412 | 15.15966 | ტ/დღე. Тн./Сутки. t/d | მ3/დღე. М3/Сутки m3/d | ტ/სთ.Т/Час. t/h | მ3/სთ.М3/Час. M3/h | Т:Ж წონით по весу. By weight | Т:Ж მოცულ. По объему. By volume
4 | შლამი Шлам. Sludge |  |  | 38.32 | 17.30271 | 6.6304 | 37.56863 | 23.21569 | 1478.32 | 1465.547 | 184.79 | 183.1933 | 1:37,6 | 1:56
თიხიანი მადანი. Глинистая руда. Argillaceous ore
№ | პროდუქტი Продукт. Product | წონა სვ. ტ. Вес мокр. Тн. Wet weight, t | H2O % | წონა მშრ. ტ. Вес сух. Тн. Dry weight, t | Mn % | მეტალი ტ. Металь тн. Metal, t | გამოსავალი მშრ.% Выход сух. % Output, dry % | ამოკრეფა % Извлеченые %. Recovered %
1 | მადანი Руда. Ore | 80 | 15 | 68 | 22 | 14.96 | 100 | 100
2 | კონცენტრ. Концентрат. Concentr. | 24 | 12 | 21.12 | 36 | 7.6032 | 31.05882 | 50.82353 | შლამი. Шлами. Sludge
3 | შუალედი Пром.пр. Middlings | 16 | 18 | 13.12 | 18 | 2.3616 | 19.29412 | 15.7861 | ტ/დღე. Тн./Сутки. t/d | მ3/დღე. М3/Сутки m3/d | ტ/სთ.Т/Час. t/h | მ3/სთ.М3/Час. M3/h | Т:Ж წონით по весу. By weight | Т:Ж მოცულ. По объему. By volume
4 | შლამი Шлам. Sludge |  |  | 33.76 | 14.79621 | 4.9952 | 49.64706 | 33.39037 | 1473.76 | 1462.507 | 184.22 | 182.8133 | 1:42,6 | 1:64

## მალკო
მაღალი ხარისხის მადანი. Руда високого качества. High Quality Ore
№ | პროდუქტი Продукт. Product | წონა სვ. ტ. Вес мокр. Тн. Wet weight, t | H2O % | წონა მშრ. ტ. Вес сух. Тн. Dry weight, t | Mn % | მეტალი ტ. Металь тн. Metal, t | გამოსავალი მშრ.% Выход сух. % Output, dry % | ამოკრეფა % Извлеченые %. Recovered %
1 | მადანი Руда. Ore | 250 | 15 | 212.5 | 20 | 42.5 | 100 | 100 | [6 empty] | ტუმბო მოდელი არ იკითხება Насос модель не читаеся Pump model not identified.
2 | კონცენტრ. Концентрат. Concentr. | 50 | 12 | 44 | 37 | 16.28 | 20.70588 | 38.30588 | შლამი. Шлами. Sludge
3 | შუალედი Пром.пр. Middlings | 100 | 18 | 82 | 18 | 14.76 | 38.58824 | 34.72941 | ტ/დღე. Тн./Сутки. t/d | მ3/დღე. М3/Сутки m3/d | ტ/სთ.Т/Час. t/h | მ3/სთ.М3/Час. M3/h | Т:Ж წონით по весу. By weight | Т:Ж მოცულ. По объему. By volume | სავარაუდო წარმადობა | 180 მ3/სთ
4 | შლამი Шлам. Sludge |  |  | 86.5 | 13.24855 | 11.46 | 40.70588 | 26.96471 | 1706.5 | 1677.667 | 189.6111 | 186.4074 | 1:18,7 | 1:28 | Ориентировочная произв | 180 М3 /час | Approximate performance | 180 m3/h
მაღალი ხარისხის მადანი. Руда високого качества. High Quality Ore | [14 empty] | შლამებისათვის აქვს სამი რეზერვუარი, ჯამში დაახლოებით 1200 მ2 ფრთობით, ფაბრიკის მესვეურების ინფორმაციით მათი სიღრმე საშუალოდ 10 მეტრია. რეზერვუარებს ამუშავებენ მორიგეობით გავსების შესაბამისად და ახდენენ გადანედენი წყლის ტექნოლოგიაში დაბრუნებას.
№ | პროდუქტი Продукт. Product | წონა სვ. ტ. Вес мокр. Тн. Wet weight, t | H2O % | წონა მშრ. ტ. Вес сух. Тн. Dry weight, t | Mn % | მეტალი ტ. Металь тн. Metal, t | გამოსავალი მშრ.% Выход сух. % Output, dry % | ამოკრეფა % Извлеченые %. Recovered %
1 | მადანი Руда. Ore | 250 | 15 | 212.5 | 28 | 59.5 | 100 | 100
2 | კონცენტრ. Концентрат. Concentr. | 100 | 12 | 88 | 40 | 35.2 | 41.41176 | 59.15966 | შლამი. Шлами. Sludge | [5 empty] | Для шамов фабрика имеет три грунтових емкости в сумме примерно 1200 м2, по информации представителя фабрики средная глубина 10 метров. Эмкости работают поочередно по мере напольнения и производят возврат осветленной води в технологию
3 | შუალედი Пром.пр. Middlings | 40 | 18 | 32.8 | 22 | 7.216 | 15.43529 | 12.12773 | ტ/დღე. Тн./Сутки. t/d | მ3/დღე. М3/Сутки m3/d | ტ/სთ.Т/Час. t/h | მ3/სთ.М3/Час. M3/h | Т:Ж წონით по весу. By weight | Т:Ж მოცულ. По объему. By volume
4 | შლამი Шлам. Sludge |  |  | 91.7 | 18.63032 | 17.084 | 43.15294 | 28.71261 | 1711.7 | 1681.133 | 190.1889 | 186.7926 | 1:17,7 | 1:26,5
თიხიანი მადანი. Глинистая руда. Argillaceous ore
№ | პროდუქტი Продукт. Product | წონა სვ. ტ. Вес мокр. Тн. Wet weight, t | H2O % | წონა მშრ. ტ. Вес сух. Тн. Dry weight, t | Mn % | მეტალი ტ. Металь тн. Metal, t | გამოსავალი მშრ.% Выход сух. % Output, dry % | ამოკრეფა % Извлеченые %. Recovered % | [6 empty] | It has three reservoirs for sludge, with a total capacity of about 1200 m2, according to the factory managers, their depth is on average 10 meters. The reservoirs are processed in accordance with the filling and turn the drained water back into technology.
1 | მადანი Руда. Ore | 120 | 15 | 102 | 22 | 22.44 | 100 | 100
2 | კონცენტრ. Концентрат. Concentr. | 35 | 12 | 30.8 | 36 | 11.088 | 30.19608 | 49.41176 | შლამი. Шлами. Sludge
3 | შუალედი Пром.пр. Middlings | 24 | 18 | 19.68 | 18 | 3.5424 | 19.29412 | 15.7861 | ტ/დღე. Тн./Сутки. t/d | მ3/დღე. М3/Сутки m3/d | ტ/სთ.Т/Час. t/h | მ3/სთ.М3/Час. M3/h | Т:Ж წონით по весу. By weight | Т:Ж მოცულ. По объему. By volume
4 | შლამი Шлам. Sludge |  |  | 51.52 | 15.15839 | 7.8096 | 50.5098 | 34.80214 | 1671.52 | 1654.347 | 185.7244 | 183.8163 | 1:31,4 | 1:47,2

## შმაგურა
მაღალი ხარისხის მადანი. Руда високого качества. High Quality Ore
№ | პროდუქტი Продукт. Product | წონა სვ. ტ. Вес мокр. Тн. Wet weight, t | H2O % | წონა მშრ. ტ. Вес сух. Тн. Dry weight, t | Mn % | მეტალი ტ. Металь тн. Metal, t | გამოსავალი მშრ.% Выход сух. % Output, dry % | ამოკრეფა % Извлеченые %. Recovered %
1 | მადანი Руда. Ore | 200 | 15 | 170 | 20 | 34 | 100 | 100 | [6 empty] | ტუმბო მოდელი არ იკითხება Насос модель не читаеся Pump model not identified.
2 | კონცენტრ. Концентрат. Concentr. | 40 | 12 | 35.2 | 37 | 13.024 | 20.70588 | 38.30588 | შლამი. Шлами. Sludge
3 | შუალედი Пром.пр. Middlings | 80 | 18 | 65.6 | 18 | 11.808 | 38.58824 | 34.72941 | ტ/დღე. Тн./Сутки. t/d | მ3/დღე. М3/Сутки m3/d | ტ/სთ.Т/Час. t/h | მ3/სთ.М3/Час. M3/h | Т:Ж წონით по весу. By weight | Т:Ж მოცულ. По объему. By volume
4 | შლამი Шлам. Sludge |  |  | 69.2 | 13.24855 | 9.168 | 40.70588 | 26.96471 | 1689.2 | 1666.133 | 187.6889 | 185.1259 | 1:23,4 | 1:35 | სავარაუდო წარმადობა | 180 მ3/სთ
მაღალი ხარისხის მადანი. Руда високого качества. High Quality Ore | [14 empty] | Ориентировочная произв. | 180 М3 /час
№ | პროდუქტი Продукт. Product | წონა სვ. ტ. Вес мокр. Тн. Wet weight, t | H2O % | წონა მშრ. ტ. Вес сух. Тн. Dry weight, t | Mn % | მეტალი ტ. Металь тн. Metal, t | გამოსავალი მშრ.% Выход сух. % Output, dry % | ამოკრეფა % Извлеченые %. Recovered % | [6 empty] | Approximate performance | 180 m3/h
1 | მადანი Руда. Ore | 200 | 15 | 170 | 28 | 47.6 | 100 | 100
2 | კონცენტრ. Концентрат. Concentr. | 80 | 12 | 70.4 | 40 | 28.16 | 41.41176 | 59.15966 | შლამი. Шлами. Sludge
3 | შუალედი Пром.пр. Middlings | 30 | 18 | 24.6 | 22 | 5.412 | 14.47059 | 11.36975 | ტ/დღე. Тн./Сутки. t/d | მ3/დღე. М3/Сутки m3/d | ტ/სთ.Т/Час. t/h | მ3/სთ.М3/Час. M3/h | Т:Ж წონით по весу. By weight | Т:Ж მოცულ. По объему. By volume
4 | შლამი Шлам. Sludge |  |  | 75 | 18.704 | 14.028 | 44.11765 | 29.47059 | 1695 | 1670 | 188.3333 | 185.5556 | 1:21,6 | 1:32,4
თიხიანი მადანი. Глинистая руда. Argillaceous ore
№ | პროდუქტი Продукт. Product | წონა სვ. ტ. Вес мокр. Тн. Wet weight, t | H2O % | წონა მშრ. ტ. Вес сух. Тн. Dry weight, t | Mn % | მეტალი ტ. Металь тн. Metal, t | გამოსავალი მშრ.% Выход сух. % Output, dry % | ამოკრეფა % Извлеченые %. Recovered %
1 | მადანი Руда. Ore | 100 | 15 | 85 | 22 | 18.7 | 100 | 100
2 | კონცენტრ. Концентрат. Concentr. | 30 | 12 | 26.4 | 36 | 9.504 | 31.05882 | 50.82353 | შლამი. Шлами. Sludge
3 | შუალედი Пром.пр. Middlings | 20 | 18 | 16.4 | 18 | 2.952 | 19.29412 | 15.7861 | ტ/დღე. Тн./Сутки. t/d | მ3/დღე. М3/Сутки m3/d | ტ/სთ.Т/Час. t/h | მ3/სთ.М3/Час. M3/h | Т:Ж წონით по весу. By weight | Т:Ж მოცულ. По объему. By volume
4 | შლამი Шлам. Sludge |  |  | 42.2 | 14.79621 | 6.244 | 49.64706 | 33.39037 | 1662.2 | 1648.133 | 184.6889 | 183.1259 | 1:38,4 | 1:57,6

## ბლეკ გოლდენი
მაღალი ხარისხის მადანი. Руда високого качества. High Quality Ore
№ | პროდუქტი Продукт. Product | წონა სვ. ტ. Вес мокр. Тн. Wet weight, t | H2O % | წონა მშრ. ტ. Вес сух. Тн. Dry weight, t | Mn % | მეტალი ტ. Металь тн. Metal, t | გამოსავალი მშრ.% Выход сух. % Output, dry % | ამოკრეფა % Извлеченые %. Recovered %
1 | მადანი Руда. Ore | 100 | 15 | 85 | 20 | 17 | 100 | 100 | [6 empty] | ტუმბო მოდელი არ იკითხება Насос модель не читаеся Pump model not identified.
2 | კონცენტრ. Концентрат. Concentr. | 20 | 12 | 17.6 | 37 | 6.512 | 20.70588 | 38.30588 | შლამი. Шлами. Sludge
3 | შუალედი Пром.пр. Middlings | 40 | 18 | 32.8 | 18 | 5.904 | 38.58824 | 34.72941 | ტ/დღე. Тн./Сутки. t/d | მ3/დღე. М3/Сутки m3/d | ტ/სთ.Т/Час. t/h | მ3/სთ.М3/Час. M3/h | Т:Ж წონით по весу. By weight | Т:Ж მოცულ. По объему. By volume
4 | შლამი Шлам. Sludge |  |  | 34.6 | 13.24855 | 4.584 | 40.70588 | 26.96471 | 799.6 | 788.0667 | 88.84444 | 87.56296 | 1:22,1 | 1:33,2 | სავარაუდო წარმადობა | 85 მ3/სთ
მაღალი ხარისხის მადანი. Руда високого качества. High Quality Ore | [14 empty] | Ориентировочная произв. | 85 М3 /час
№ | პროდუქტი Продукт. Product | წონა სვ. ტ. Вес мокр. Тн. Wet weight, t | H2O % | წონა მშრ. ტ. Вес сух. Тн. Dry weight, t | Mn % | მეტალი ტ. Металь тн. Metal, t | გამოსავალი მშრ.% Выход сух. % Output, dry % | ამოკრეფა % Извлеченые %. Recovered % | [6 empty] | Approximate performance | 180 m3/h
1 | მადანი Руда. Ore | 100 | 15 | 85 | 28 | 23.8 | 100 | 100
2 | კონცენტრ. Концентрат. Concentr. | 40 | 12 | 35.2 | 40 | 14.08 | 41.41176 | 59.15966 | შლამი. Шлами. Sludge
3 | შუალედი Пром.пр. Middlings | 10 | 18 | 8.2 | 22 | 1.804 | 9.647059 | 7.579832 | ტ/დღე. Тн./Сутки. t/d | მ3/დღე. М3/Сутки m3/d | ტ/სთ.Т/Час. t/h | მ3/სთ.М3/Час. M3/h | Т:Ж წონით по весу. By weight | Т:Ж მოცულ. По объему. By volume
4 | შლამი Шлам. Sludge |  |  | 41.6 | 19.02885 | 7.916 | 48.94118 | 33.2605 | 806.6 | 792.7333 | 89.62222 | 88.08148 | 1:18,4 | 1:27,6
თიხიანი მადანი. Глинистая руда. Argillaceous ore
№ | პროდუქტი Продукт. Product | წონა სვ. ტ. Вес мокр. Тн. Wet weight, t | H2O % | წონა მშრ. ტ. Вес сух. Тн. Dry weight, t | Mn % | მეტალი ტ. Металь тн. Metal, t | გამოსავალი მშრ.% Выход сух. % Output, dry % | ამოკრეფა % Извлеченые %. Recovered %
1 | მადანი Руда. Ore | 60 | 15 | 51 | 22 | 11.22 | 100 | 100
2 | კონცენტრ. Концентрат. Concentr. | 18 | 12 | 15.84 | 36 | 5.7024 | 31.05882 | 50.82353 | შლამი. Шлами. Sludge
3 | შუალედი Пром.пр. Middlings | 12 | 18 | 9.84 | 18 | 1.7712 | 19.29412 | 15.7861 | ტ/დღე. Тн./Сутки. t/d | მ3/დღე. М3/Сутки m3/d | ტ/სთ.Т/Час. t/h | მ3/სთ.М3/Час. M3/h | Т:Ж წონით по весу. By weight | Т:Ж მოცულ. По объему. By volume
4 | შლამი Шлам. Sludge |  |  | 25.32 | 14.79621 | 3.7464 | 49.64706 | 33.39037 | 790.32 | 781.88 | 87.81333 | 86.87556 | 1:30,2 | 1:45,3

## ჰარიმანი
მაღალი ხარისხის მადანი. Руда високого качества. High Quality Ore
№ | პროდუქტი Продукт. Product | წონა სვ. ტ. Вес мокр. Тн. Wet weight, t | H2O % | წონა მშრ. ტ. Вес сух. Тн. Dry weight, t | Mn % | მეტალი ტ. Металь тн. Metal, t | გამოსავალი მშრ.% Выход сух. % Output, dry % | ამოკრეფა % Извлеченые %. Recovered %
1 | მადანი Руда. Ore | 200 | 15 | 170 | 20 | 34 | 100 | 100 | [6 empty] | ტუმბო მოდელი არ იკითხება Насос модель не читаеся Pump model not identified.
2 | კონცენტრ. Концентрат. Concentr. | 40 | 12 | 35.2 | 37 | 13.024 | 20.70588 | 38.30588 | შლამი. Шлами. Sludge
3 | შუალედი Пром.пр. Middlings | 80 | 18 | 65.6 | 18 | 11.808 | 38.58824 | 34.72941 | ტ/დღე. Тн./Сутки. t/d | მ3/დღე. М3/Сутки m3/d | ტ/სთ.Т/Час. t/h | მ3/სთ.М3/Час. M3/h | Т:Ж წონით по весу. By weight | Т:Ж მოცულ. По объему. By volume
4 | შლამი Шлам. Sludge |  |  | 69.2 | 13.24855 | 9.168 | 40.70588 | 26.96471 | 1689.2 | 1666.133 | 187.6889 | 185.1259 | 1:23,4 | 1:35 | სავარაუდო წარმადობა | 180 მ3/სთ
მაღალი ხარისხის მადანი. Руда високого качества. High Quality Ore | [14 empty] | Ориентировочная произв. | 180 М3 /час
№ | პროდუქტი Продукт. Product | წონა სვ. ტ. Вес мокр. Тн. Wet weight, t | H2O % | წონა მშრ. ტ. Вес сух. Тн. Dry weight, t | Mn % | მეტალი ტ. Металь тн. Metal, t | გამოსავალი მშრ.% Выход сух. % Output, dry % | ამოკრეფა % Извлеченые %. Recovered % | [6 empty] | Approximate performance | 180 m3/h
1 | მადანი Руда. Ore | 200 | 15 | 170 | 28 | 47.6 | 100 | 100
2 | კონცენტრ. Концентрат. Concentr. | 80 | 12 | 70.4 | 40 | 28.16 | 41.41176 | 59.15966 | შლამი. Шлами. Sludge
3 | შუალედი Пром.пр. Middlings | 40 | 18 | 32.8 | 22 | 7.216 | 19.29412 | 15.15966 | ტ/დღე. Тн./Сутки. t/d | მ3/დღე. М3/Сутки m3/d | ტ/სთ.Т/Час. t/h | მ3/სთ.М3/Час. M3/h | Т:Ж წონით по весу. By weight | Т:Ж მოცულ. По объему. By volume
4 | შლამი Шлам. Sludge |  |  | 66.8 | 18.2994 | 12.224 | 39.29412 | 25.68067 | 1686.8 | 1664.533 | 187.4222 | 184.9481 | 1:24,3 | 1:36,4
თიხიანი მადანი. Глинистая руда. Argillaceous ore
№ | პროდუქტი Продукт. Product | წონა სვ. ტ. Вес мокр. Тн. Wet weight, t | H2O % | წონა მშრ. ტ. Вес сух. Тн. Dry weight, t | Mn % | მეტალი ტ. Металь тн. Metal, t | გამოსავალი მშრ.% Выход сух. % Output, dry % | ამოკრეფა % Извлеченые %. Recovered %
1 | მადანი Руда. Ore | 100 | 15 | 85 | 22 | 18.7 | 100 | 100
2 | კონცენტრ. Концентрат. Concentr. | 30 | 12 | 26.4 | 36 | 9.504 | 31.05882 | 50.82353 | შლამი. Шлами. Sludge
3 | შუალედი Пром.пр. Middlings | 20 | 18 | 16.4 | 18 | 2.952 | 19.29412 | 15.7861 | ტ/დღე. Тн./Сутки. t/d | მ3/დღე. М3/Сутки m3/d | ტ/სთ.Т/Час. t/h | მ3/სთ.М3/Час. M3/h | Т:Ж წონით по весу. By weight | Т:Ж მოცულ. По объему. By volume
4 | შლამი Шлам. Sludge |  |  | 42.2 | 14.79621 | 6.244 | 49.64706 | 33.39037 | 1662.2 | 1648.133 | 184.6889 | 183.1259 | 1:38,4 | 1:57,6

## ტაბაღუა
არ მუშაობს
Не функционирует
Out of service

## ლალი
დაბალი ხარისხის მადანი. Руда низкого качества. Low Quality Ore
№ | პროდუქტი Продукт. Product | წონა სვ. ტ. Вес мокр. Тн. Wet weight, t | H2O % | წონა მშრ. ტ. Вес сух. Тн. Dry weight, t | Mn % | მეტალი ტ. Металь тн. Metal, t | გამოსავალი მშრ.% Выход сух. % Output, dry % | ამოკრეფა % Извлеченые %. Recovered %
1 | მადანი Руда. Ore | 100 | 15 | 85 | 20 | 17 | 100 | 100 | [6 empty] | ტუმბო მოდელი არ იკითხება Насос модель не читаеся Pump model not identified.
2 | კონცენტრ. Концентрат. Concentr. | 20 | 12 | 17.6 | 37 | 6.512 | 20.70588 | 38.30588 | შლამი. Шлами. Sludge
3 | შუალედი Пром.пр. Middlings | 40 | 18 | 32.8 | 18 | 5.904 | 38.58824 | 34.72941 | ტ/დღე. Тн./Сутки. t/d | მ3/დღე. М3/Сутки m3/d | ტ/სთ.Т/Час. t/h | მ3/სთ.М3/Час. M3/h | Т:Ж წონით по весу. By weight | Т:Ж მოცულ. По объему. By volume
4 | შლამი Шлам. Sludge |  |  | 34.6 | 13.24855 | 4.584 | 40.70588 | 26.96471 | 834.6 | 823.0667 | 104.325 | 102.8833 | 1:23 | 1:34 | სავარაუდო წარმადობა | 100 მ3/სთ
მაღალი ხარისხის მადანი. Руда високого качества. High Quality Ore | [14 empty] | Ориентировочная произв. | 100 М3 /час
№ | პროდუქტი Продукт. Product | წონა სვ. ტ. Вес мокр. Тн. Wet weight, t | H2O % | წონა მშრ. ტ. Вес сух. Тн. Dry weight, t | Mn % | მეტალი ტ. Металь тн. Metal, t | გამოსავალი მშრ.% Выход сух. % Output, dry % | ამოკრეფა % Извлеченые %. Recovered % | [6 empty] | Approximate performance | 100 m3/h
1 | მადანი Руда. Ore | 100 | 15 | 85 | 28 | 23.8 | 100 | 100
2 | კონცენტრ. Концентрат. Concentr. | 40 | 12 | 35.2 | 40 | 14.08 | 41.41176 | 59.15966 | შლამი. Шлами. Sludge
3 | შუალედი Пром.пр. Middlings | 22 | 18 | 18.04 | 22 | 3.9688 | 21.22353 | 16.67563 | ტ/დღე. Тн./Сутки. t/d | მ3/დღე. М3/Сутки m3/d | ტ/სთ.Т/Час. t/h | მ3/სთ.М3/Час. M3/h | Т:Ж წონით по весу. By weight | Т:Ж მოცულ. По объему. By volume
4 | შლამი Шлам. Sludge |  |  | 31.76 | 18.10831 | 5.7512 | 37.36471 | 24.16471 | 831.76 | 821.1733 | 103.97 | 102.6467 | 1:25 | 1:37,5
თიხიანი მადანი. Глинистая руда. Argillaceous ore
№ | პროდუქტი Продукт. Product | წონა სვ. ტ. Вес мокр. Тн. Wet weight, t | H2O % | წონა მშრ. ტ. Вес сух. Тн. Dry weight, t | Mn % | მეტალი ტ. Металь тн. Metal, t | გამოსავალი მშრ.% Выход сух. % Output, dry % | ამოკრეფა % Извлеченые %. Recovered %
1 | მადანი Руда. Ore | 50 | 15 | 42.5 | 22 | 9.35 | 100 | 100
2 | კონცენტრ. Концентрат. Concentr. | 14 | 12 | 12.32 | 36 | 4.4352 | 28.98824 | 47.43529 | შლამი. Шлами. Sludge
3 | შუალედი Пром.пр. Middlings | 10 | 18 | 8.2 | 18 | 1.476 | 19.29412 | 15.7861 | ტ/დღე. Тн./Сутки. t/d | მ3/დღე. М3/Сутки m3/d | ტ/სთ.Т/Час. t/h | მ3/სთ.М3/Час. M3/h | Т:Ж წონით по весу. By weight | Т:Ж მოცულ. По объему. By volume
4 | შლამი Шлам. Sludge |  |  | 21.98 | 15.64513 | 3.4388 | 51.71765 | 36.77861 | 821.98 | 814.6533 | 102.7475 | 101.8317 | 1:36 | 1:54

## გიო და კომპანია
მაღალი ხარისხის მადანი. Руда високого качества. High Quality Ore
№ | პროდუქტი Продукт. Product | წონა სვ. ტ. Вес мокр. Тн. Wet weight, t | H2O % | წონა მშრ. ტ. Вес сух. Тн. Dry weight, t | Mn % | მეტალი ტ. Металь тн. Metal, t | გამოსავალი მშრ.% Выход сух. % Output, dry % | ამოკრეფა % Извлеченые %. Recovered %
1 | მადანი Руда. Ore | 400 | 15 | 340 | 20 | 68 | 100 | 100 | [6 empty] | ტუმბო . Насос Pump 4K6.
2 | კონცენტრ. Концентрат. Concentr. | 80 | 12 | 70.4 | 37 | 26.048 | 20.70588 | 38.30588 | შლამი. Шлами. Sludge
3 | შუალედი Пром.пр. Middlings | 160 | 18 | 131.2 | 18 | 23.616 | 38.58824 | 34.72941 | ტ/დღე. Тн./Сутки. t/d | მ3/დღე. М3/Сутки m3/d | ტ/სთ.Т/Час. t/h | მ3/სთ.М3/Час. M3/h | Т:Ж წონით по весу. By weight | Т:Ж მოცულ. По объему. By volume
4 | შლამი Шлам. Sludge |  |  | 138.4 | 13.24855 | 18.336 | 40.70588 | 26.96471 | [6 empty] | 125
დაბალი ხარისხის მადანი. Руда низкого качества.Low Quality Ore | [13 empty] | , | წარმადობა ბირკის მიხედვით არის 125 მ3/სთ, თუმცა ტუმბო დგას შესაწოვი წყლის ჰორიზონტზე 2 მეტრით დაბლა ანუ შეწოვაზე არ იხარჯება ენერგია შესაბამისად 125 მ3/სთ-ზე გაცილებით მეტი უნდა იყოს რეალური წარმადობა. Производительность по бирке 125 м3/час, однако насос стоит ниже всасиваемой води на 2 метра, то эсть не расходует энергию на всасивание, соответственно реальная производительность будет гораздо болше.
№ | პროდუქტი Продукт. Product | წონა სვ. ტ. Вес мокр. Тн. Wet weight, t | H2O % | წონა მშრ. ტ. Вес сух. Тн. Dry weight, t | Mn % | მეტალი ტ. Металь тн. Metal, t | გამოსავალი მშრ.% Выход сух. % Output, dry % | ამოკრეფა % Извлеченые %. Recovered %
1 | მადანი Руда. Ore | 400 | 15 | 340 | 28 | 95.2 | 100 | 100
2 | კონცენტრ. Концентрат. Concentr. | 160 | 12 | 140.8 | 40 | 56.32 | 41.41176 | 59.15966 | შლამი. Шлами. Sludge
3 | შუალედი Пром.пр. Middlings | 90 | 18 | 73.8 | 22 | 16.236 | 21.70588 | 17.05462 | ტ/დღე. Тн./Сутки. t/d | მ3/დღე. М3/Сутки m3/d | ტ/სთ.Т/Час. t/h | მ3/სთ.М3/Час. M3/h | Т:Ж წონით по весу. By weight | Т:Ж მოცულ. По объему. By volume
4 | შლამი Шлам. Sludge |  |  | 125.4 | 18.05742 | 22.644 | 36.88235 | 23.78571 | [6 empty] | The capacity according to the label is 125 m 3 / h, however the pump is 2 meters below the horizon of the suction water or no energy is spent on the suction, therefore the actual capacity should be much higher than 125 m 3 / h.
თიხიანი მადანი. Глинистая руда. Argillaceous ore
№ | პროდუქტი Продукт. Product | წონა სვ. ტ. Вес мокр. Тн. Wet weight, t | H2O % | წონა მშრ. ტ. Вес сух. Тн. Dry weight, t | Mn % | მეტალი ტ. Металь тн. Metal, t | გამოსავალი მშრ.% Выход сух. % Output, dry % | ამოკრეფა % Извлеченые %. Recovered %
1 | მადანი Руда. Ore | 150 | 15 | 127.5 | 22 | 28.05 | 100 | 100
2 | კონცენტრ. Концентрат. Concentr. | 44 | 12 | 38.72 | 36 | 13.9392 | 30.36863 | 49.69412 | შლამი. Шлами. Sludge
3 | შუალედი Пром.пр. Middlings | 30 | 18 | 24.6 | 18 | 4.428 | 19.29412 | 15.7861 | ტ/დღე. Тн./Сутки. t/d | მ3/დღე. М3/Сутки m3/d | ტ/სთ.Т/Час. t/h | მ3/სთ.М3/Час. M3/h | Т:Ж წონით по весу. By weight | Т:Ж მოცულ. По объему. By volume
4 | შლამი Шлам. Sludge |  |  | 64.18 | 15.08694 | 9.6828 | 50.33725 | 34.51979