## Лист1
Техническое задание на крепежные материалы, применяемые в условиях рудника Бектакари
Наименование материала | Технические характеристики |  | Сертификация | Назначение
Анкер механический замковым закреплением, длиной 2,4, 3,0 м. | Длина стержня анкера, мм | 2400; 3000 | Экспертное заключение о возможности применения продукции в подземных условиях,сертификат соответсвия системе менеджмента качества ISO 9001 | Крепление горных выработок
| Диаметр сердцевины стержня, (мм) | 21.3
| Площадь сечения стержня, (мм2) | 356
| Масса на 1метр, (кг) | 2.94
| Диаметр основного стержня, (мм) | 22
| Накатанная резьба левая | М 24×3 мм
| Нижний предел текучести, (кН) мин./ср. | 180/200
| Предельная прочность на разрыв, (кН) мин./ср. | 300/350
| Стандартное удлинение, (%) мин./ср. | 11-14 мм.
| Равномерное относительное удлинение, (%) | 8
Анкер механический замковым закреплением изготовлен из горячекатанной арматурной стали А-500С
Анкер механический замковым закреплением устанавливается при помощи самоходной буровой установки производства Sandvik. После установки анкера при помощи специального "ключа" и цементационного насоса производится заполнение анкера цементным раствором.
Фрикционный трубчатый анкер, длиной 0,9, 2,4 м. | Прочность на разрыв,кН | 170/200 | Экспертное заключение о возможности применения продукции в подземных условиях,сертификат соответсвия системе менеджмента качества ISO 9001 | Крепление горных выработок
| Прочность на растяжение,кН | 220
| Масса,кг/м | 1.53
| Площадь поперечного сечения,мм2 | 355
Опорная плитка | 300х300х6мм( из 2 частей)
Анкер грунтовый канатный, длиной 6,3, 10,3 м. | Диаметр анкера, мм. | 15.2 | Экспертное заключение о возможности применения продукции в подземных условиях,сертификат соответсвия системе менеджмента качества ISO 9001 | Крепление горных выработок
| Длина анкера, м | 6 и более
| Масса анкера, кг/м | 1.13
| Предельная нагрузка натяжения, кН | 500
| Предельная прочность на разрыв, кН | 550
| Удлинение (растяжение) на 600мм градуированной длины, %, мин./ср. | 3,5/6,5
| Площадь поперечного сечения анкера, мм2, | 143
| Равномерное относительное удлинение, %, | 4
Анкер грунтовый канатный изготовлен из не напряженной высокопрочной семипроволочной стальной жилы
Втулка запорная тросового анкера |  |  | Экспертное заключение о возможности применения продукции в подземных условиях,сертификат соответсвия системе менеджмента качества ISO 9001 | Крепление горных выработок
Сетки арматурные сварные для крепления горных выработок и железобетонных конструкций 2,4х3,5м (2,4*4,0) | Тип материала | Проволока стальная, низкоуглеродистая | Экспертное заключение о возможности применения продукции в подземных условиях,сертификат соответсвия системе менеджмента качества ISO 9001 | Крепление горных выработок
| Вид сетки | сварная, легкая, плоская
| Класс проволоки | класс Вр-1
Размер сетки
| - длина, мм | 3500
| - ширина, мм | 2400
Размер ячейки:
| - длина, мм | 100±5
| - ширина, мм | 100±5
| Диаметр прутка, мм | 5
| Временное сопротивление разрыву, МПа | 545
Кольцевое крепление |  |  | Экспертное заключение о возможности применения продукции в подземных условиях,сертификат соответсвия системе менеджмента качества ISO 9001 | Крепление горных выработок
Ключ (насадка) для установки фрикционного трубчатого анкера
Ключ (насадка) для уставноки анкера механического с замковым закреплением